## last
ωL(%) | PI(%) | wc(%) | ρd(g/cm3) | wc/C | OPC(MPa) | CC(%) | n(OPC)(%) | GGBS(%) | FA(%) | Na2SiO3 (%) | NaOH(%) | day | UCS(MPa)
35.5 | 21.2 | 22.8 | 1.549 | 0 | 43 | 100 | 0 | 0 | 0 | 0 | 0 | 7 | 0.0477
35.5 | 21.2 | 22.8 | 1.549 | 0 | 43 | 94 | 2 | 0 | 4 | 0 | 0 | 7 | 0.095
35.5 | 21.2 | 22.8 | 1.549 | 0 | 43 | 88 | 4 | 0 | 8 | 0 | 0 | 7 | 0.087
35.5 | 21.2 | 22.8 | 1.549 | 0 | 43 | 82 | 6 | 0 | 12 | 0 | 0 | 7 | 0.127
35.5 | 21.2 | 22.8 | 1.549 | 0 | 43 | 76 | 8 | 0 | 16 | 0 | 0 | 7 | 0.173
35.5 | 21.2 | 22.8 | 1.549 | 0 | 43 | 80 | 4 | 0 | 16 | 0 | 0 | 7 | 0.102
35.5 | 21.2 | 22.8 | 1.549 | 0 | 43 | 75 | 5 | 0 | 20 | 0 | 0 | 7 | 0.142
35.5 | 21.2 | 22.8 | 1.549 | 0 | 43 | 70 | 6 | 0 | 24 | 0 | 0 | 7 | 0.173
35.5 | 21.2 | 22.8 | 1.549 | 0 | 43 | 60 | 8 | 0 | 32 | 0 | 0 | 7 | 0.186
35.5 | 21.2 | 21.57 | 1.696 | 0 | 43 | 100 | 0 | 0 | 0 | 0 | 0 | 7 | 0.164
35.5 | 21.2 | 21.57 | 1.696 | 0 | 43 | 94 | 2 | 0 | 4 | 0 | 0 | 7 | 1.193
35.5 | 21.2 | 21.57 | 1.696 | 0 | 43 | 88 | 4 | 0 | 8 | 0 | 0 | 7 | 1.247
35.5 | 21.2 | 21.57 | 1.696 | 0 | 43 | 82 | 6 | 0 | 12 | 0 | 0 | 7 | 1.503
35.5 | 21.2 | 21.57 | 1.696 | 0 | 43 | 76 | 8 | 0 | 16 | 0 | 0 | 7 | 1.913
35.5 | 21.2 | 21.57 | 1.696 | 0 | 43 | 80 | 4 | 0 | 16 | 0 | 0 | 7 | 1.239
35.5 | 21.2 | 21.57 | 1.696 | 0 | 43 | 75 | 5 | 0 | 20 | 0 | 0 | 7 | 1.661
35.5 | 21.2 | 21.57 | 1.696 | 0 | 43 | 70 | 6 | 0 | 24 | 0 | 0 | 7 | 1.926
35.5 | 21.2 | 21.57 | 1.696 | 0 | 43 | 60 | 8 | 0 | 32 | 0 | 0 | 7 | 2.063
35.5 | 21.2 | 22.8 | 1.549 | 0 | 43 | 100 | 0 | 0 | 0 | 0 | 0 | 14 | 0.0941
35.5 | 21.2 | 22.8 | 1.549 | 0 | 43 | 94 | 2 | 0 | 4 | 0 | 0 | 14 | 0.101
35.5 | 21.2 | 22.8 | 1.549 | 0 | 43 | 88 | 4 | 0 | 8 | 0 | 0 | 14 | 0.115
35.5 | 21.2 | 22.8 | 1.549 | 0 | 43 | 82 | 6 | 0 | 12 | 0 | 0 | 14 | 0.113
35.5 | 21.2 | 22.8 | 1.549 | 0 | 43 | 76 | 8 | 0 | 16 | 0 | 0 | 14 | 0.175
35.5 | 21.2 | 22.8 | 1.549 | 0 | 43 | 80 | 4 | 0 | 16 | 0 | 0 | 14 | 0.102
35.5 | 21.2 | 22.8 | 1.549 | 0 | 43 | 75 | 5 | 0 | 20 | 0 | 0 | 14 | 0.147
35.5 | 21.2 | 22.8 | 1.549 | 0 | 43 | 70 | 6 | 0 | 24 | 0 | 0 | 14 | 0.174
35.5 | 21.2 | 22.8 | 1.549 | 0 | 43 | 60 | 8 | 0 | 32 | 0 | 0 | 14 | 0.187
35.5 | 21.2 | 21.57 | 1.696 | 0 | 43 | 100 | 0 | 0 | 0 | 0 | 0 | 14 | 0.214
35.5 | 21.2 | 21.57 | 1.696 | 0 | 43 | 94 | 2 | 0 | 4 | 0 | 0 | 14 | 1.27
35.5 | 21.2 | 21.57 | 1.696 | 0 | 43 | 88 | 4 | 0 | 8 | 0 | 0 | 14 | 1.229
35.5 | 21.2 | 21.57 | 1.696 | 0 | 43 | 82 | 6 | 0 | 12 | 0 | 0 | 14 | 1.97
35.5 | 21.2 | 21.57 | 1.696 | 0 | 43 | 76 | 8 | 0 | 16 | 0 | 0 | 14 | 1.805
35.5 | 21.2 | 21.57 | 1.696 | 0 | 43 | 80 | 4 | 0 | 16 | 0 | 0 | 14 | 1.372
35.5 | 21.2 | 21.57 | 1.696 | 0 | 43 | 75 | 5 | 0 | 20 | 0 | 0 | 14 | 1.696
35.5 | 21.2 | 21.57 | 1.696 | 0 | 43 | 70 | 6 | 0 | 24 | 0 | 0 | 14 | 1.853
35.5 | 21.2 | 21.57 | 1.696 | 0 | 43 | 60 | 8 | 0 | 32 | 0 | 0 | 14 | 1.996
35.5 | 21.2 | 22.8 | 1.549 | 0 | 43 | 100 | 0 | 0 | 0 | 0 | 0 | 28 | 0.128
35.5 | 21.2 | 22.8 | 1.549 | 0 | 43 | 94 | 2 | 0 | 4 | 0 | 0 | 28 | 0.105
35.5 | 21.2 | 22.8 | 1.549 | 0 | 43 | 88 | 4 | 0 | 8 | 0 | 0 | 28 | 0.117
35.5 | 21.2 | 22.8 | 1.549 | 0 | 43 | 82 | 6 | 0 | 12 | 0 | 0 | 28 | 0.176
35.5 | 21.2 | 22.8 | 1.549 | 0 | 43 | 76 | 8 | 0 | 16 | 0 | 0 | 28 | 0.187
35.5 | 21.2 | 22.8 | 1.549 | 0 | 43 | 80 | 4 | 0 | 16 | 0 | 0 | 28 | 0.134
35.5 | 21.2 | 22.8 | 1.549 | 0 | 43 | 75 | 5 | 0 | 20 | 0 | 0 | 28 | 0.15
35.5 | 21.2 | 22.8 | 1.549 | 0 | 43 | 70 | 6 | 0 | 24 | 0 | 0 | 28 | 0.175
35.5 | 21.2 | 22.8 | 1.549 | 0 | 43 | 60 | 8 | 0 | 32 | 0 | 0 | 28 | 0.192
35.5 | 21.2 | 21.57 | 1.696 | 0 | 43 | 100 | 0 | 0 | 0 | 0 | 0 | 28 | 0.196
35.5 | 21.2 | 21.57 | 1.696 | 0 | 43 | 94 | 2 | 0 | 4 | 0 | 0 | 28 | 1.357
35.5 | 21.2 | 21.57 | 1.696 | 0 | 43 | 88 | 4 | 0 | 8 | 0 | 0 | 28 | 1.366
35.5 | 21.2 | 21.57 | 1.696 | 0 | 43 | 82 | 6 | 0 | 12 | 0 | 0 | 28 | 1.826
35.5 | 21.2 | 21.57 | 1.696 | 0 | 43 | 76 | 8 | 0 | 16 | 0 | 0 | 28 | 1.961
35.5 | 21.2 | 21.57 | 1.696 | 0 | 43 | 80 | 4 | 0 | 16 | 0 | 0 | 28 | 1.21
35.5 | 21.2 | 21.57 | 1.696 | 0 | 43 | 75 | 5 | 0 | 20 | 0 | 0 | 28 | 1.796
35.5 | 21.2 | 21.57 | 1.696 | 0 | 43 | 70 | 6 | 0 | 24 | 0 | 0 | 28 | 2.054
35.5 | 21.2 | 21.57 | 1.696 | 0 | 43 | 60 | 8 | 0 | 32 | 0 | 0 | 28 | 2.081
35.5 | 21.2 | 22.8 | 1.549 | 0 | 43 | 100 | 0 | 0 | 0 | 0 | 0 | 90 | 0.12
35.5 | 21.2 | 22.8 | 1.549 | 0 | 43 | 94 | 2 | 0 | 4 | 0 | 0 | 90 | 0.145
35.5 | 21.2 | 22.8 | 1.549 | 0 | 43 | 88 | 4 | 0 | 8 | 0 | 0 | 90 | 0.146
35.5 | 21.2 | 22.8 | 1.549 | 0 | 43 | 82 | 6 | 0 | 12 | 0 | 0 | 90 | 0.184
35.5 | 21.2 | 22.8 | 1.549 | 0 | 43 | 76 | 8 | 0 | 16 | 0 | 0 | 90 | 0.187
35.5 | 21.2 | 22.8 | 1.549 | 0 | 43 | 80 | 4 | 0 | 16 | 0 | 0 | 90 | 0.105
35.5 | 21.2 | 22.8 | 1.549 | 0 | 43 | 75 | 5 | 0 | 20 | 0 | 0 | 90 | 0.166
35.5 | 21.2 | 22.8 | 1.549 | 0 | 43 | 70 | 6 | 0 | 24 | 0 | 0 | 90 | 0.19
35.5 | 21.2 | 22.8 | 1.549 | 0 | 43 | 60 | 8 | 0 | 32 | 0 | 0 | 90 | 0.194
35.5 | 21.2 | 21.57 | 1.696 | 0 | 43 | 100 | 0 | 0 | 0 | 0 | 0 | 90 | 0.221
35.5 | 21.2 | 21.57 | 1.696 | 0 | 43 | 94 | 2 | 0 | 4 | 0 | 0 | 90 | 1.525
35.5 | 21.2 | 21.57 | 1.696 | 0 | 43 | 88 | 4 | 0 | 8 | 0 | 0 | 90 | 1.48
35.5 | 21.2 | 21.57 | 1.696 | 0 | 43 | 82 | 6 | 0 | 12 | 0 | 0 | 90 | 1.934
35.5 | 21.2 | 21.57 | 1.696 | 0 | 43 | 76 | 8 | 0 | 16 | 0 | 0 | 90 | 2.054
35.5 | 21.2 | 21.57 | 1.696 | 0 | 43 | 80 | 4 | 0 | 16 | 0 | 0 | 90 | 1.394
35.5 | 21.2 | 21.57 | 1.696 | 0 | 43 | 75 | 5 | 0 | 20 | 0 | 0 | 90 | 1.83
35.5 | 21.2 | 21.57 | 1.696 | 0 | 43 | 70 | 6 | 0 | 24 | 0 | 0 | 90 | 2.083
35.5 | 21.2 | 21.57 | 1.696 | 0 | 43 | 60 | 8 | 0 | 32 | 0 | 0 | 90 | 2.163
35.5 | 21.2 | 22.8 | 1.549 | 0 | 43 | 100 | 0 | 0 | 0 | 0 | 0 | 120 | 0.21
35.5 | 21.2 | 22.8 | 1.549 | 0 | 43 | 94 | 2 | 0 | 4 | 0 | 0 | 120 | 0.15
35.5 | 21.2 | 22.8 | 1.549 | 0 | 43 | 88 | 4 | 0 | 8 | 0 | 0 | 120 | 0.156
35.5 | 21.2 | 22.8 | 1.549 | 0 | 43 | 82 | 6 | 0 | 12 | 0 | 0 | 120 | 0.182
35.5 | 21.2 | 22.8 | 1.549 | 0 | 43 | 76 | 8 | 0 | 16 | 0 | 0 | 120 | 0.191
35.5 | 21.2 | 22.8 | 1.549 | 0 | 43 | 80 | 4 | 0 | 16 | 0 | 0 | 120 | 0.112
35.5 | 21.2 | 22.8 | 1.549 | 0 | 43 | 75 | 5 | 0 | 20 | 0 | 0 | 120 | 0.17
35.5 | 21.2 | 22.8 | 1.549 | 0 | 43 | 70 | 6 | 0 | 24 | 0 | 0 | 120 | 0.205
35.5 | 21.2 | 22.8 | 1.549 | 0 | 43 | 60 | 8 | 0 | 32 | 0 | 0 | 120 | 0.21
35.5 | 21.2 | 21.57 | 1.696 | 0 | 43 | 100 | 0 | 0 | 0 | 0 | 0 | 120 | 0.188
35.5 | 21.2 | 21.57 | 1.696 | 0 | 43 | 94 | 2 | 0 | 4 | 0 | 0 | 120 | 1.616
35.5 | 21.2 | 21.57 | 1.696 | 0 | 43 | 88 | 4 | 0 | 8 | 0 | 0 | 120 | 1.535
35.5 | 21.2 | 21.57 | 1.696 | 0 | 43 | 82 | 6 | 0 | 12 | 0 | 0 | 120 | 2.024
35.5 | 21.2 | 21.57 | 1.696 | 0 | 43 | 76 | 8 | 0 | 16 | 0 | 0 | 120 | 2.091
35.5 | 21.2 | 21.57 | 1.696 | 0 | 43 | 80 | 4 | 0 | 16 | 0 | 0 | 120 | 1.472
35.5 | 21.2 | 21.57 | 1.696 | 0 | 43 | 75 | 5 | 0 | 20 | 0 | 0 | 120 | 1.837
35.5 | 21.2 | 21.57 | 1.696 | 0 | 43 | 70 | 6 | 0 | 24 | 0 | 0 | 120 | 2.072
35.5 | 21.2 | 21.57 | 1.696 | 0 | 43 | 60 | 8 | 0 | 32 | 0 | 0 | 120 | 2.195
51.24 | 26.69 | 19.62 | 1.679 | 0 | 0 | 100 | 0 | 0 | 0 | 0 | 0 | 1 | 0.137123
51.24 | 26.69 | 19.62 | 1.68061 | 0 | 0 | 90 | 0 | 10 | 0 | 0 | 0 | 1 | 0.1516907
51.24 | 26.69 | 19.62 | 1.69269 | 0 | 0 | 85 | 0 | 15 | 0 | 0 | 0 | 1 | 0.16826773
51.24 | 26.69 | 19.62 | 1.69043 | 0 | 0 | 80 | 0 | 20 | 0 | 0 | 0 | 1 | 0.15671404
51.24 | 26.69 | 19.62 | 1.68589 | 0 | 0 | 75 | 0 | 25 | 0 | 0 | 0 | 1 | 0.14415568
51.24 | 26.69 | 19.62 | 1.679 | 0 | 0 | 100 | 0 | 0 | 0 | 0 | 0 | 7 | 0.33052171
51.24 | 26.69 | 19.62 | 1.68061 | 0 | 0 | 90 | 0 | 10 | 0 | 0 | 0 | 7 | 0.61936395
51.24 | 26.69 | 19.62 | 1.69269 | 0 | 0 | 85 | 0 | 15 | 0 | 0 | 0 | 7 | 0.78714361
51.24 | 26.69 | 19.62 | 1.69043 | 0 | 0 | 80 | 0 | 20 | 0 | 0 | 0 | 7 | 0.70325378
51.24 | 26.69 | 19.62 | 1.68589 | 0 | 0 | 75 | 0 | 25 | 0 | 0 | 0 | 7 | 0.6786394
51.24 | 26.69 | 19.62 | 1.679 | 0 | 0 | 100 | 0 | 0 | 0 | 0 | 0 | 28 | 0.81175799
51.24 | 26.69 | 19.62 | 1.68061 | 0 | 0 | 90 | 0 | 10 | 0 | 0 | 0 | 28 | 0.92277388
51.24 | 26.69 | 19.62 | 1.69269 | 0 | 0 | 85 | 0 | 15 | 0 | 0 | 0 | 28 | 1.07699051
51.24 | 26.69 | 19.62 | 1.69043 | 0 | 0 | 80 | 0 | 20 | 0 | 0 | 0 | 28 | 1.02725941
51.24 | 26.69 | 19.62 | 1.68589 | 0 | 0 | 75 | 0 | 25 | 0 | 0 | 0 | 28 | 1.0021427
91 | 58 | 27 | 1.386814 | 0 | 0 | 100 | 0 | 0 | 0 | 0 | 0 | 0 | 0.098
79 | 45 | 24.6 | 1.468391 | 0 | 0 | 90 | 0 | 10 | 0 | 0 | 0 | 0 | 0.117
72 | 36 | 24 | 1.498983 | 0 | 0 | 80 | 0 | 20 | 0 | 0 | 0 | 0 | 0.125
67 | 28 | 22.6 | 1.519377 | 0 | 0 | 70 | 0 | 30 | 0 | 0 | 0 | 0 | 0.147
63 | 24 | 22.2 | 1.529574 | 0 | 0 | 60 | 0 | 40 | 0 | 0 | 0 | 0 | 0.138
61 | 20 | 21.8 | 1.519377 | 0 | 0 | 50 | 0 | 50 | 0 | 0 | 0 | 0 | 0.132
91 | 58 | 27 | 1.386814 | 0 | 0 | 100 | 0 | 0 | 0 | 0 | 0 | 3 | 0.098
79 | 45 | 24.6 | 1.468391 | 0 | 0 | 90 | 0 | 10 | 0 | 0 | 0 | 3 | 0.15
72 | 36 | 24 | 1.498983 | 0 | 0 | 80 | 0 | 20 | 0 | 0 | 0 | 3 | 0.167
67 | 28 | 22.6 | 1.519377 | 0 | 0 | 70 | 0 | 30 | 0 | 0 | 0 | 3 | 0.259
63 | 24 | 22.2 | 1.529574 | 0 | 0 | 60 | 0 | 40 | 0 | 0 | 0 | 3 | 0.197
61 | 20 | 21.8 | 1.519377 | 0 | 0 | 50 | 0 | 50 | 0 | 0 | 0 | 3 | 0.14
91 | 58 | 27 | 1.386814 | 0 | 0 | 100 | 0 | 0 | 0 | 0 | 0 | 7 | 0.098
79 | 45 | 24.6 | 1.468391 | 0 | 0 | 90 | 0 | 10 | 0 | 0 | 0 | 7 | 0.219
72 | 36 | 24 | 1.498983 | 0 | 0 | 80 | 0 | 20 | 0 | 0 | 0 | 7 | 0.267
67 | 28 | 22.6 | 1.519377 | 0 | 0 | 70 | 0 | 30 | 0 | 0 | 0 | 7 | 0.335
63 | 24 | 22.2 | 1.529574 | 0 | 0 | 60 | 0 | 40 | 0 | 0 | 0 | 7 | 0.377
61 | 20 | 21.8 | 1.519377 | 0 | 0 | 50 | 0 | 50 | 0 | 0 | 0 | 7 | 0.316
91 | 58 | 27 | 1.386814 | 0 | 0 | 100 | 0 | 0 | 0 | 0 | 0 | 14 | 0.098
79 | 45 | 24.6 | 1.468391 | 0 | 0 | 90 | 0 | 10 | 0 | 0 | 0 | 14 | 0.271
72 | 36 | 24 | 1.498983 | 0 | 0 | 80 | 0 | 20 | 0 | 0 | 0 | 14 | 0.422
67 | 28 | 22.6 | 1.519377 | 0 | 0 | 70 | 0 | 30 | 0 | 0 | 0 | 14 | 0.452
63 | 24 | 22.2 | 1.529574 | 0 | 0 | 60 | 0 | 40 | 0 | 0 | 0 | 14 | 0.529
61 | 20 | 21.8 | 1.519377 | 0 | 0 | 50 | 0 | 50 | 0 | 0 | 0 | 14 | 0.502
91 | 58 | 27 | 1.386814 | 0 | 0 | 100 | 0 | 0 | 0 | 0 | 0 | 28 | 0.098
79 | 45 | 24.6 | 1.468391 | 0 | 0 | 90 | 0 | 10 | 0 | 0 | 0 | 28 | 0.282
72 | 36 | 24 | 1.498983 | 0 | 0 | 80 | 0 | 20 | 0 | 0 | 0 | 28 | 0.47
67 | 28 | 22.6 | 1.519377 | 0 | 0 | 70 | 0 | 30 | 0 | 0 | 0 | 28 | 0.514
63 | 24 | 22.2 | 1.529574 | 0 | 0 | 60 | 0 | 40 | 0 | 0 | 0 | 28 | 0.585
61 | 20 | 21.8 | 1.519377 | 0 | 0 | 50 | 0 | 50 | 0 | 0 | 0 | 28 | 0.518
78 | 45 | 19 | 1.680612 | 0 | 0 | 0 | 0 | 100 | 0 | 0 | 0 | 0 | 0.32
78 | 45 | 15.96962 | 1.733148 | 0 | 0 | 95 | 0 | 5 | 0 | 0 | 0 | 0 | 0.24727685
70 | 42 | 14.96762 | 1.737866 | 0 | 0 | 90 | 0 | 10 | 0 | 0 | 0 | 0 | 0.29385258
66 | 40 | 15.06397 | 1.750189 | 0 | 0 | 85 | 0 | 15 | 0 | 0 | 0 | 0 | 0.32379412
58 | 34 | 14.05555 | 1.769195 | 0 | 0 | 80 | 0 | 20 | 0 | 0 | 0 | 0 | 0.35373566
55 | 32 | 13.05356 | 1.798689 | 0 | 0 | 75 | 0 | 25 | 0 | 0 | 0 | 0 | 0.3555839
52 | 30 | 11.91026 | 1.795281 | 0 | 0 | 70 | 0 | 30 | 0 | 0 | 0 | 0 | 0.35669285
79 | 45 | 18 | 1.710078 | 0 | 0 | 100 | 0 | 0 | 0 | 0 | 0 | 0 | 0.28
78 | 45 | 15 | 1.802041 | 0 | 42.5 | 75 | 2 | 23 | 0 | 0 | 0 | 0 | 0.61
78 | 45 | 15.5 | 1.810204 | 0 | 42.5 | 75 | 4 | 21 | 0 | 0 | 0 | 0 | 0.63
78 | 45 | 15.9 | 1.820408 | 0 | 42.5 | 75 | 6 | 19 | 0 | 0 | 0 | 0 | 0.67
78 | 45 | 16 | 1.827551 | 0 | 42.5 | 75 | 9 | 16 | 0 | 0 | 0 | 0 | 0.71
78 | 45 | 19 | 1.680612 | 0 | 0 | 0 | 0 | 100 | 0 | 0 | 0 | 7 | 0.32
78 | 45 | 15.96962 | 1.733148 | 0 | 0 | 95 | 0 | 5 | 0 | 0 | 0 | 7 | 0.4095526
70 | 42 | 14.96762 | 1.737866 | 0 | 0 | 90 | 0 | 10 | 0 | 0 | 0 | 7 | 0.53782068
66 | 40 | 15.06397 | 1.750189 | 0 | 0 | 85 | 0 | 15 | 0 | 0 | 0 | 7 | 0.60546638
58 | 34 | 14.05555 | 1.769195 | 0 | 0 | 80 | 0 | 20 | 0 | 0 | 0 | 7 | 0.84758623
55 | 32 | 13.05356 | 1.798689 | 0 | 0 | 75 | 0 | 25 | 0 | 0 | 0 | 7 | 0.93888945
52 | 30 | 11.91026 | 1.795281 | 0 | 0 | 70 | 0 | 30 | 0 | 0 | 0 | 7 | 0.88713864
79 | 45 | 18 | 1.710078 | 0 | 0 | 100 | 0 | 0 | 0 | 0 | 0 | 7 | 0.28
78 | 45 | 15 | 1.802041 | 0 | 42.5 | 75 | 2 | 23 | 0 | 0 | 0 | 7 | 1.04
78 | 45 | 15.5 | 1.810204 | 0 | 42.5 | 75 | 4 | 21 | 0 | 0 | 0 | 7 | 1.12
78 | 45 | 15.9 | 1.820408 | 0 | 42.5 | 75 | 6 | 19 | 0 | 0 | 0 | 7 | 1.34
78 | 45 | 16 | 1.827551 | 0 | 42.5 | 75 | 9 | 16 | 0 | 0 | 0 | 7 | 2.23
78 | 45 | 19 | 1.680612 | 0 | 0 | 0 | 0 | 100 | 0 | 0 | 0 | 14 | 0.32
78 | 45 | 15.96962 | 1.733148 | 0 | 0 | 95 | 0 | 5 | 0 | 0 | 0 | 14 | 0.58846254
70 | 42 | 14.96762 | 1.737866 | 0 | 0 | 90 | 0 | 10 | 0 | 0 | 0 | 14 | 0.68604978
66 | 40 | 15.06397 | 1.750189 | 0 | 0 | 85 | 0 | 15 | 0 | 0 | 0 | 14 | 0.76663318
58 | 34 | 14.05555 | 1.769195 | 0 | 0 | 80 | 0 | 20 | 0 | 0 | 0 | 14 | 0.99766358
55 | 32 | 13.05356 | 1.798689 | 0 | 0 | 75 | 0 | 25 | 0 | 0 | 0 | 14 | 1.08453101
52 | 30 | 11.91026 | 1.795281 | 0 | 0 | 70 | 0 | 30 | 0 | 0 | 0 | 14 | 1.02649617
79 | 45 | 18 | 1.710078 | 0 | 0 | 100 | 0 | 0 | 0 | 0 | 0 | 14 | 0.28
78 | 45 | 15 | 1.802041 | 0 | 42.5 | 75 | 2 | 23 | 0 | 0 | 0 | 14 | 1.09
78 | 45 | 15.5 | 1.810204 | 0 | 42.5 | 75 | 4 | 21 | 0 | 0 | 0 | 14 | 1.37
78 | 45 | 15.9 | 1.820408 | 0 | 42.5 | 75 | 6 | 19 | 0 | 0 | 0 | 14 | 1.72
78 | 45 | 16 | 1.827551 | 0 | 42.5 | 75 | 9 | 16 | 0 | 0 | 0 | 14 | 2.34
78 | 45 | 19 | 1.680612 | 0 | 0 | 0 | 0 | 100 | 0 | 0 | 0 | 28 | 0.32
78 | 45 | 15.96962 | 1.733148 | 0 | 0 | 95 | 0 | 5 | 0 | 0 | 0 | 28 | 0.74889005
70 | 42 | 14.96762 | 1.737866 | 0 | 0 | 90 | 0 | 10 | 0 | 0 | 0 | 28 | 0.77772264
66 | 40 | 15.06397 | 1.750189 | 0 | 0 | 85 | 0 | 15 | 0 | 0 | 0 | 28 | 0.83132169
58 | 34 | 14.05555 | 1.769195 | 0 | 0 | 80 | 0 | 20 | 0 | 0 | 0 | 28 | 1.09820801
55 | 32 | 13.05356 | 1.798689 | 0 | 0 | 75 | 0 | 25 | 0 | 0 | 0 | 28 | 1.19801314
52 | 30 | 11.91026 | 1.795281 | 0 | 0 | 70 | 0 | 30 | 0 | 0 | 0 | 28 | 1.14700163
79 | 45 | 18 | 1.710078 | 0 | 0 | 100 | 0 | 0 | 0 | 0 | 0 | 28 | 0.28
78 | 45 | 15 | 1.802041 | 0 | 42.5 | 75 | 2 | 23 | 0 | 0 | 0 | 28 | 1.26
78 | 45 | 15.5 | 1.810204 | 0 | 42.5 | 75 | 4 | 21 | 0 | 0 | 0 | 28 | 1.55
78 | 45 | 15.9 | 1.820408 | 0 | 42.5 | 75 | 6 | 19 | 0 | 0 | 0 | 28 | 1.87
78 | 45 | 16 | 1.827551 | 0 | 42.5 | 75 | 9 | 16 | 0 | 0 | 0 | 28 | 2.78
56 | 20.8 | 60 | 1.835 | 0.5 | 42.5 | 91 | 9 | 0 | 0 | 0 | 0 | 7 | 0.12
56 | 20.8 | 60 | 1.835 | 0.5 | 42.5 | 88 | 12 | 0 | 0 | 0 | 0 | 7 | 0.32
56 | 20.8 | 60 | 1.835 | 0.5 | 42.5 | 85 | 15 | 0 | 0 | 0 | 0 | 7 | 0.47
56 | 20.8 | 60 | 1.835 | 0.5 | 42.5 | 80 | 20 | 0 | 0 | 0 | 0 | 7 | 0.71
56 | 20.8 | 60 | 1.835 | 0.5 | 42.5 | 75 | 25 | 0 | 0 | 0 | 0 | 7 | 1.08
56 | 20.8 | 60 | 1.835 | 0.5 | 42.5 | 91 | 9 | 0 | 0 | 0 | 0 | 28 | 0.25
56 | 20.8 | 60 | 1.835 | 0.5 | 42.5 | 88 | 12 | 0 | 0 | 0 | 0 | 28 | 0.49
56 | 20.8 | 60 | 1.835 | 0.5 | 42.5 | 85 | 15 | 0 | 0 | 0 | 0 | 28 | 0.63
56 | 20.8 | 60 | 1.835 | 0.5 | 42.5 | 80 | 20 | 0 | 0 | 0 | 0 | 28 | 1.07
56 | 20.8 | 60 | 1.835 | 0.5 | 42.5 | 75 | 25 | 0 | 0 | 0 | 0 | 28 | 1.46
59.3 | 26.6 | 60 | 1.72 | 0.5 | 32.5 | 85 | 15 | 0 | 0 | 0 | 0 | 7 | 0.6266239
59.3 | 26.6 | 60 | 1.72 | 0.5 | 32.5 | 85 | 15 | 0 | 0 | 0 | 0 | 7 | 0.63194235
59.3 | 26.6 | 60 | 1.72 | 0.5 | 32.5 | 85 | 15 | 0 | 0 | 0 | 0 | 7 | 0.63366782
59.3 | 26.6 | 60 | 1.72 | 0.5 | 32.5 | 85 | 15 | 0 | 0 | 0 | 0 | 7 | 0.62822879
59.3 | 26.6 | 60 | 1.72 | 0.5 | 32.5 | 84 | 15 | 0 | 0 | 1 | 0 | 7 | 0.93682048
59.3 | 26.6 | 60 | 1.72 | 0.5 | 32.5 | 83 | 15 | 0 | 0 | 2 | 0 | 7 | 0.9543751
59.3 | 26.6 | 60 | 1.72 | 0.5 | 32.5 | 82 | 15 | 0 | 0 | 3 | 0 | 7 | 1.10405131
59.3 | 26.6 | 60 | 1.72 | 0.5 | 32.5 | 81 | 15 | 0 | 0 | 4 | 0 | 7 | 1.1345409
59.3 | 26.6 | 60 | 1.72 | 0.5 | 32.5 | 80 | 15 | 0 | 0 | 5 | 0 | 7 | 1.17888941
59.3 | 26.6 | 60 | 1.72 | 0.5 | 32.5 | 85 | 15 | 0 | 0 | 0 | 0 | 14 | 0.94500524
59.3 | 26.6 | 60 | 1.72 | 0.5 | 32.5 | 85 | 15 | 0 | 0 | 0 | 0 | 14 | 0.93421093
59.3 | 26.6 | 60 | 1.72 | 0.5 | 32.5 | 85 | 15 | 0 | 0 | 0 | 0 | 14 | 0.93048683
59.3 | 26.6 | 60 | 1.72 | 0.5 | 32.5 | 85 | 15 | 0 | 0 | 0 | 0 | 14 | 0.9340487
59.3 | 26.6 | 60 | 1.72 | 0.5 | 32.5 | 84 | 15 | 0 | 0 | 1 | 0 | 14 | 1.24171646
59.3 | 26.6 | 60 | 1.72 | 0.5 | 32.5 | 83 | 15 | 0 | 0 | 2 | 0 | 14 | 1.29253246
59.3 | 26.6 | 60 | 1.72 | 0.5 | 32.5 | 82 | 15 | 0 | 0 | 3 | 0 | 14 | 1.35535951
59.3 | 26.6 | 60 | 1.72 | 0.5 | 32.5 | 81 | 15 | 0 | 0 | 4 | 0 | 14 | 1.44220867
59.3 | 26.6 | 60 | 1.72 | 0.5 | 32.5 | 80 | 15 | 0 | 0 | 5 | 0 | 14 | 1.35813129
59.3 | 26.6 | 60 | 1.72 | 0.5 | 32.5 | 85 | 15 | 0 | 0 | 0 | 0 | 28 | 1.71456871
59.3 | 26.6 | 60 | 1.72 | 0.5 | 32.5 | 85 | 15 | 0 | 0 | 0 | 0 | 28 | 1.71768299
59.3 | 26.6 | 60 | 1.72 | 0.5 | 32.5 | 85 | 15 | 0 | 0 | 0 | 0 | 28 | 1.71650755
59.3 | 26.6 | 60 | 1.72 | 0.5 | 32.5 | 85 | 15 | 0 | 0 | 0 | 0 | 28 | 1.71753897
59.3 | 26.6 | 60 | 1.72 | 0.5 | 32.5 | 84 | 15 | 0 | 0 | 1 | 0 | 28 | 1.83118202
59.3 | 26.6 | 60 | 1.72 | 0.5 | 32.5 | 83 | 15 | 0 | 0 | 2 | 0 | 28 | 1.7387893
59.3 | 26.6 | 60 | 1.72 | 0.5 | 32.5 | 82 | 15 | 0 | 0 | 3 | 0 | 28 | 2.1665676
59.3 | 26.6 | 60 | 1.72 | 0.5 | 32.5 | 81 | 15 | 0 | 0 | 4 | 0 | 28 | 2.23216643
59.3 | 26.6 | 60 | 1.72 | 0.5 | 32.5 | 80 | 15 | 0 | 0 | 5 | 0 | 28 | 2.06493561
52.8 | 14.7 | 70 | 1.09 | 0.5 | 42.5 | 75 | 25 | 0 | 0 | 0 | 0 | 7 | 0.872
52.8 | 14.7 | 70 | 1.09 | 0.5 | 42.5 | 75 | 20 | 5 | 0 | 0 | 0 | 7 | 0.902
52.8 | 14.7 | 70 | 1.09 | 0.5 | 42.5 | 75 | 15 | 10 | 0 | 0 | 0 | 7 | 0.923
52.8 | 14.7 | 70 | 1.09 | 0.5 | 42.5 | 75 | 10 | 15 | 0 | 0 | 0 | 7 | 0.972
52.8 | 14.7 | 70 | 1.09 | 0.5 | 42.5 | 75 | 5 | 20 | 0 | 0 | 0 | 7 | 0.84
52.8 | 14.7 | 70 | 1.09 | 0.5 | 42.5 | 75 | 25 | 0 | 0 | 0 | 0 | 7 | 0.872
52.8 | 14.7 | 70 | 1.09 | 0.5 | 42.5 | 75 | 20 | 0 | 5 | 0 | 0 | 7 | 0.637
52.8 | 14.7 | 70 | 1.09 | 0.5 | 42.5 | 75 | 15 | 0 | 10 | 0 | 0 | 7 | 0.45
52.8 | 14.7 | 70 | 1.09 | 0.5 | 42.5 | 75 | 10 | 0 | 15 | 0 | 0 | 7 | 0.159
52.8 | 14.7 | 70 | 1.09 | 0.5 | 42.5 | 75 | 5 | 0 | 20 | 0 | 0 | 7 | 0.09
52.8 | 14.7 | 70 | 1.09 | 0.5 | 42.5 | 75 | 25 | 0 | 0 | 0 | 0 | 15 | 0.985
52.8 | 14.7 | 70 | 1.09 | 0.5 | 42.5 | 75 | 20 | 5 | 0 | 0 | 0 | 15 | 0.975
52.8 | 14.7 | 70 | 1.09 | 0.5 | 42.5 | 75 | 15 | 10 | 0 | 0 | 0 | 15 | 0.998
52.8 | 14.7 | 70 | 1.09 | 0.5 | 42.5 | 75 | 10 | 15 | 0 | 0 | 0 | 15 | 1.025
52.8 | 14.7 | 70 | 1.09 | 0.5 | 42.5 | 75 | 5 | 20 | 0 | 0 | 0 | 15 | 0.89
52.8 | 14.7 | 70 | 1.09 | 0.5 | 42.5 | 75 | 25 | 0 | 0 | 0 | 0 | 15 | 0.985
52.8 | 14.7 | 70 | 1.09 | 0.5 | 42.5 | 75 | 20 | 0 | 5 | 0 | 0 | 15 | 0.859
52.8 | 14.7 | 70 | 1.09 | 0.5 | 42.5 | 75 | 15 | 0 | 10 | 0 | 0 | 15 | 0.535
52.8 | 14.7 | 70 | 1.09 | 0.5 | 42.5 | 75 | 10 | 0 | 15 | 0 | 0 | 15 | 0.205
52.8 | 14.7 | 70 | 1.09 | 0.5 | 42.5 | 75 | 5 | 0 | 20 | 0 | 0 | 15 | 0.12
52.8 | 14.7 | 70 | 1.09 | 0.5 | 42.5 | 75 | 25 | 0 | 0 | 0 | 0 | 28 | 1.08
52.8 | 14.7 | 70 | 1.09 | 0.5 | 42.5 | 75 | 20 | 5 | 0 | 0 | 0 | 28 | 1.12
52.8 | 14.7 | 70 | 1.09 | 0.5 | 42.5 | 75 | 15 | 10 | 0 | 0 | 0 | 28 | 1.173
52.8 | 14.7 | 70 | 1.09 | 0.5 | 42.5 | 75 | 10 | 15 | 0 | 0 | 0 | 28 | 1.2
52.8 | 14.7 | 70 | 1.09 | 0.5 | 42.5 | 75 | 5 | 20 | 0 | 0 | 0 | 28 | 1.06
52.8 | 14.7 | 70 | 1.09 | 0.5 | 42.5 | 75 | 25 | 0 | 0 | 0 | 0 | 28 | 1.08
52.8 | 14.7 | 70 | 1.09 | 0.5 | 42.5 | 75 | 20 | 0 | 5 | 0 | 0 | 28 | 1.01
52.8 | 14.7 | 70 | 1.09 | 0.5 | 42.5 | 75 | 15 | 0 | 10 | 0 | 0 | 28 | 0.678
52.8 | 14.7 | 70 | 1.09 | 0.5 | 42.5 | 75 | 10 | 0 | 15 | 0 | 0 | 28 | 0.315
52.8 | 14.7 | 70 | 1.09 | 0.5 | 42.5 | 75 | 5 | 0 | 20 | 0 | 0 | 28 | 0.15
52.84 | 14.7 | 69.28 | 1.09 | 0.5 | 42.5 | 75 | 25 | 0 | 0 | 0 | 0 | 7 | 0.872
52.84 | 14.7 | 69.28 | 1.09 | 0.5 | 42.5 | 75 | 20 | 5 | 0 | 0 | 0 | 7 | 0.902
52.84 | 14.7 | 69.28 | 1.09 | 0.5 | 42.5 | 75 | 15 | 10 | 0 | 0 | 0 | 7 | 0.923
52.84 | 14.7 | 69.28 | 1.09 | 0.5 | 42.5 | 75 | 10 | 15 | 0 | 0 | 0 | 7 | 0.972
52.84 | 14.7 | 69.28 | 1.09 | 0.5 | 42.5 | 75 | 5 | 20 | 0 | 0 | 0 | 7 | 0.84
52.84 | 14.7 | 69.28 | 1.09 | 0.5 | 42.5 | 75 | 25 | 0 | 0 | 0 | 0 | 15 | 0.985
52.84 | 14.7 | 69.28 | 1.09 | 0.5 | 42.5 | 75 | 20 | 5 | 0 | 0 | 0 | 15 | 0.975
52.84 | 14.7 | 69.28 | 1.09 | 0.5 | 42.5 | 75 | 15 | 10 | 0 | 0 | 0 | 15 | 0.998
52.84 | 14.7 | 69.28 | 1.09 | 0.5 | 42.5 | 75 | 10 | 15 | 0 | 0 | 0 | 15 | 1.025
52.84 | 14.7 | 69.28 | 1.09 | 0.5 | 42.5 | 75 | 5 | 20 | 0 | 0 | 0 | 15 | 0.89
52.84 | 14.7 | 69.28 | 1.09 | 0.5 | 42.5 | 75 | 25 | 0 | 0 | 0 | 0 | 28 | 1.08
52.84 | 14.7 | 69.28 | 1.09 | 0.5 | 42.5 | 75 | 20 | 5 | 0 | 0 | 0 | 28 | 1.12
52.84 | 14.7 | 69.28 | 1.09 | 0.5 | 42.5 | 75 | 15 | 10 | 0 | 0 | 0 | 28 | 1.173
52.84 | 14.7 | 69.28 | 1.09 | 0.5 | 42.5 | 75 | 10 | 15 | 0 | 0 | 0 | 28 | 1.2
52.84 | 14.7 | 69.28 | 1.09 | 0.5 | 42.5 | 75 | 5 | 20 | 0 | 0 | 0 | 28 | 1.06
22.04 | 19.95 | 74.9 | 0.891 | 0 | 32.5 | 90 | 10 | 0 | 0 | 0 | 0 | 7 | 0.37
22.04 | 19.95 | 74.9 | 0.891 | 0 | 32.5 | 85 | 15 | 0 | 0 | 0 | 0 | 7 | 0.52
22.04 | 19.95 | 74.9 | 0.891 | 0 | 32.5 | 82 | 10.8 | 7.2 | 0 | 0 | 0 | 7 | 1.05
22.04 | 19.95 | 74.9 | 0.891 | 0 | 32.5 | 78 | 8.8 | 13.2 | 0 | 0 | 0 | 14 | 1.75
22.04 | 19.95 | 74.9 | 0.891 | 0 | 32.5 | 90 | 2 | 8 | 0 | 0 | 0 | 14 | 0.51
22.04 | 19.95 | 74.9 | 0.891 | 0 | 32.5 | 85 | 15 | 0 | 0 | 0 | 0 | 14 | 0.95
22.04 | 19.95 | 74.9 | 0.891 | 0 | 32.5 | 82 | 14.4 | 3.6 | 0 | 0 | 0 | 14 | 1.16
22.04 | 19.95 | 74.9 | 0.891 | 0 | 32.5 | 78 | 13.2 | 8.8 | 0 | 0 | 0 | 28 | 2.05
22.04 | 19.95 | 74.9 | 0.891 | 0 | 32.5 | 90 | 4 | 6 | 0 | 0 | 0 | 28 | 1.72
22.04 | 19.95 | 74.9 | 0.891 | 0 | 32.5 | 85 | 3 | 12 | 0 | 0 | 0 | 28 | 1.06
22.04 | 19.95 | 74.9 | 0.891 | 0 | 32.5 | 82 | 18 | 0 | 0 | 0 | 0 | 28 | 1.21
22.04 | 19.95 | 74.9 | 0.891 | 0 | 32.5 | 78 | 17.6 | 4.4 | 0 | 0 | 0 | 60 | 1.64
22.04 | 19.95 | 74.9 | 0.891 | 0 | 32.5 | 90 | 6 | 4 | 0 | 0 | 0 | 60 | 1.52
22.04 | 19.95 | 74.9 | 0.891 | 0 | 32.5 | 85 | 6 | 9 | 0 | 0 | 0 | 60 | 4.02
22.04 | 19.95 | 74.9 | 0.891 | 0 | 32.5 | 82 | 3.6 | 14.4 | 0 | 0 | 0 | 60 | 2.32
22.04 | 19.95 | 74.9 | 0.891 | 0 | 32.5 | 78 | 22 | 0 | 0 | 0 | 0 | 90 | 2.41
22.04 | 19.95 | 74.9 | 0.891 | 0 | 32.5 | 90 | 8 | 2 | 0 | 0 | 0 | 90 | 1.22
22.04 | 19.95 | 74.9 | 0.891 | 0 | 32.5 | 85 | 9 | 6 | 0 | 0 | 0 | 90 | 2.94
22.04 | 19.95 | 74.9 | 0.891 | 0 | 32.5 | 82 | 7.2 | 10.8 | 0 | 0 | 0 | 90 | 4.14
22.04 | 19.95 | 74.9 | 0.891 | 0 | 32.5 | 78 | 4.4 | 17.6 | 0 | 0 | 0 | 90 | 2.93
24 | 6 | 19.2 | 1.569 | 0 | 42.5 | 91 | 9 | 0 | 0 | 0 | 0 | 7 | 0.79
24 | 6 | 19.2 | 1.569 | 0 | 42.5 | 90 | 10 | 0 | 0 | 0 | 0 | 7 | 0.93
24 | 6 | 19.2 | 1.569 | 0 | 42.5 | 89 | 11 | 0 | 0 | 0 | 0 | 7 | 1.19
24 | 6 | 19.2 | 1.569 | 0 | 42.5 | 88 | 12 | 0 | 0 | 0 | 0 | 7 | 1.29
24 | 6 | 19.2 | 1.569 | 0 | 42.5 | 87 | 13 | 0 | 0 | 0 | 0 | 7 | 1.56
24 | 6 | 19.2 | 1.569 | 0 | 42.5 | 89 | 11 | 0 | 0 | 0 | 0 | 7 | 1.46
24 | 6 | 19.2 | 1.569 | 0 | 42.5 | 87 | 11 | 0 | 2 | 0 | 0 | 7 | 1.28
24 | 6 | 19.2 | 1.569 | 0 | 42.5 | 86 | 11 | 0 | 3 | 0 | 0 | 7 | 1.52
24 | 6 | 19.2 | 1.569 | 0 | 42.5 | 85 | 11 | 0 | 4 | 0 | 0 | 7 | 1.55
24 | 6 | 19.2 | 1.569 | 0 | 42.5 | 89 | 11 | 0 | 0 | 0 | 0 | 14 | 2.03
24 | 6 | 19.2 | 1.569 | 0 | 42.5 | 87 | 11 | 0 | 2 | 0 | 0 | 14 | 2
24 | 6 | 19.2 | 1.569 | 0 | 42.5 | 86 | 11 | 0 | 3 | 0 | 0 | 14 | 2.35
24 | 6 | 19.2 | 1.569 | 0 | 42.5 | 85 | 11 | 0 | 4 | 0 | 0 | 14 | 2.28
24 | 6 | 19.2 | 1.569 | 0 | 42.5 | 89 | 11 | 0 | 0 | 0 | 0 | 28 | 2.43
24 | 6 | 19.2 | 1.569 | 0 | 42.5 | 87 | 11 | 0 | 2 | 0 | 0 | 28 | 2.91
24 | 6 | 19.2 | 1.569 | 0 | 42.5 | 86 | 11 | 0 | 3 | 0 | 0 | 28 | 2.9
24 | 6 | 19.2 | 1.569 | 0 | 42.5 | 85 | 11 | 0 | 4 | 0 | 0 | 28 | 2.97
24 | 6 | 19.2 | 1.569 | 0 | 42.5 | 89 | 11 | 0 | 0 | 0 | 0 | 60 | 3.39
24 | 6 | 19.2 | 1.569 | 0 | 42.5 | 87 | 11 | 0 | 2 | 0 | 0 | 60 | 3.44
24 | 6 | 19.2 | 1.569 | 0 | 42.5 | 86 | 11 | 0 | 3 | 0 | 0 | 60 | 3.7
24 | 6 | 19.2 | 1.569 | 0 | 42.5 | 85 | 11 | 0 | 4 | 0 | 0 | 60 | 3.73
24 | 6 | 19.2 | 1.569 | 0 | 42.5 | 89 | 11 | 0 | 0 | 0 | 0 | 90 | 3.44
24 | 6 | 19.2 | 1.569 | 0 | 42.5 | 87 | 11 | 0 | 2 | 0 | 0 | 90 | 3.64
24 | 6 | 19.2 | 1.569 | 0 | 42.5 | 86 | 11 | 0 | 3 | 0 | 0 | 90 | 3.81
24 | 6 | 19.2 | 1.569 | 0 | 42.5 | 85 | 11 | 0 | 4 | 0 | 0 | 90 | 3.96
24 | 6 | 19.2 | 1.569 | 0 | 42.5 | 89 | 11 | 0 | 0 | 0 | 0 | 180 | 3.42
24 | 6 | 19.2 | 1.569 | 0 | 42.5 | 87 | 11 | 0 | 2 | 0 | 0 | 180 | 3.58
24 | 6 | 19.2 | 1.569 | 0 | 42.5 | 86 | 11 | 0 | 3 | 0 | 0 | 180 | 3.69
24 | 6 | 19.2 | 1.569 | 0 | 42.5 | 85 | 11 | 0 | 4 | 0 | 0 | 180 | 4.05
34.2 | 15.4 | 17.45 | 1.77 | 0 | 0 | 87 | 0 | 0 | 10 | 2.068807 | 0.9311935 | 7 | 1.7
34.2 | 15.4 | 17.45 | 1.77 | 0 | 0 | 75 | 0 | 0 | 20 | 3.448011 | 1.551989 | 7 | 3.76
34.2 | 15.4 | 17.45 | 1.77 | 0 | 0 | 63 | 0 | 0 | 30 | 4.827215 | 2.172785 | 7 | 5.11
34.2 | 15.4 | 17.45 | 1.77 | 0 | 0 | 65 | 0 | 0 | 30 | 3.736297 | 1.263703 | 7 | 3.28
34.2 | 15.4 | 17.45 | 1.77 | 0 | 0 | 83 | 0 | 0 | 10 | 5.230816 | 1.769184 | 7 | 1.75
34.2 | 15.4 | 17.45 | 1.77 | 0 | 0 | 77 | 0 | 0 | 20 | 2.241778 | 0.7582217 | 7 | 1.18
34.2 | 15.4 | 17.45 | 1.77 | 0 | 0 | 73 | 0 | 0 | 20 | 5.572485 | 1.427515 | 7 | 2.38
34.2 | 15.4 | 17.45 | 1.77 | 0 | 0 | 67 | 0 | 0 | 30 | 2.388208 | 0.6117921 | 7 | 1.67
34.2 | 15.4 | 17.45 | 1.77 | 0 | 0 | 85 | 0 | 0 | 10 | 3.980347 | 1.019653 | 7 | 2.16
34.2 | 15.4 | 17.45 | 1.77 | 0 | 0 | 87 | 0 | 0 | 10 | 2.068807 | 0.9311935 | 14 | 2.13
34.2 | 15.4 | 17.45 | 1.77 | 0 | 0 | 75 | 0 | 0 | 20 | 3.448011 | 1.551989 | 14 | 4.54
34.2 | 15.4 | 17.45 | 1.77 | 0 | 0 | 63 | 0 | 0 | 30 | 4.827215 | 2.172785 | 14 | 6.16
34.2 | 15.4 | 17.45 | 1.77 | 0 | 0 | 65 | 0 | 0 | 30 | 3.736297 | 1.263703 | 14 | 4.63
34.2 | 15.4 | 17.45 | 1.77 | 0 | 0 | 83 | 0 | 0 | 10 | 5.230816 | 1.769184 | 14 | 2.67
34.2 | 15.4 | 17.45 | 1.77 | 0 | 0 | 77 | 0 | 0 | 20 | 2.241778 | 0.7582217 | 14 | 2.11
34.2 | 15.4 | 17.45 | 1.77 | 0 | 0 | 73 | 0 | 0 | 20 | 5.572485 | 1.427515 | 14 | 3.66
34.2 | 15.4 | 17.45 | 1.77 | 0 | 0 | 67 | 0 | 0 | 30 | 2.388208 | 0.6117921 | 14 | 1.86
34.2 | 15.4 | 17.45 | 1.77 | 0 | 0 | 85 | 0 | 0 | 10 | 3.980347 | 1.019653 | 14 | 2.57
34.2 | 15.4 | 17.45 | 1.77 | 0 | 0 | 87 | 0 | 0 | 10 | 2.068807 | 0.9311935 | 28 | 2.78
34.2 | 15.4 | 17.45 | 1.77 | 0 | 0 | 75 | 0 | 0 | 20 | 3.448011 | 1.551989 | 28 | 5.78
34.2 | 15.4 | 17.45 | 1.77 | 0 | 0 | 63 | 0 | 0 | 30 | 4.827215 | 2.172785 | 28 | 10.71
34.2 | 15.4 | 17.45 | 1.77 | 0 | 0 | 65 | 0 | 0 | 30 | 3.736297 | 1.263703 | 28 | 7.55
34.2 | 15.4 | 17.45 | 1.77 | 0 | 0 | 83 | 0 | 0 | 10 | 5.230816 | 1.769184 | 28 | 2.88
34.2 | 15.4 | 17.45 | 1.77 | 0 | 0 | 77 | 0 | 0 | 20 | 2.241778 | 0.7582217 | 28 | 2.37
34.2 | 15.4 | 17.45 | 1.77 | 0 | 0 | 73 | 0 | 0 | 20 | 5.572485 | 1.427515 | 28 | 6.12
34.2 | 15.4 | 17.45 | 1.77 | 0 | 0 | 67 | 0 | 0 | 30 | 2.388208 | 0.6117921 | 28 | 2.25
34.2 | 15.4 | 17.45 | 1.77 | 0 | 0 | 85 | 0 | 0 | 10 | 3.980347 | 1.019653 | 28 | 3.79
49 | 25 | 20 | 1.67 | 0 | 0 | 100 | 0 | 0 | 0 | 0 | 0 | 28 | 0.05531
40 | 5.9 | 17 | 1.72 | 0 | 42.5 | 93 | 7 | 0 | 0 | 0 | 0 | 28 | 1.80344
41 | 5.1 | 17.5 | 1.74 | 0 | 42.5 | 85 | 15 | 0 | 0 | 0 | 0 | 28 | 2.28495
39 | 6.8 | 18 | 1.77 | 0 | 42.5 | 70 | 30 | 0 | 0 | 0 | 0 | 28 | 3.297
44.5 | 9.5 | 29 | 1.42 | 0 | 0 | 100 | 0 | 0 | 0 | 0 | 0 | 28 | 0.06943
48 | 7.7 | 22.5 | 1.56 | 0 | 42.5 | 93 | 7 | 0 | 0 | 0 | 0 | 28 | 0.60997
49 | 8.3 | 26.3 | 1.53 | 0 | 42.5 | 85 | 15 | 0 | 0 | 0 | 0 | 28 | 2.54581
46 | 5 | 30 | 1.5 | 0 | 42.5 | 70 | 30 | 0 | 0 | 0 | 0 | 28 | 3.93639
84 | 44 | 36 | 1.29 | 0 | 0 | 100 | 0 | 0 | 0 | 0 | 0 | 28 | 0.08708
57 | 15.5 | 36.8 | 1.39 | 0 | 42.5 | 70 | 30 | 0 | 0 | 0 | 0 | 28 | 2.07695
77 | 32 | 29 | 1.41 | 0 | 0 | 100 | 0 | 0 | 0 | 0 | 0 | 28 | 0.36
60 | 23 | 31 | 1.4 | 0 | 0 | 100 | 0 | 0 | 0 | 0 | 0 | 28 | 0.52
86 | 32 | 22 | 1.22 | 0 | 0 | 100 | 0 | 0 | 0 | 0 | 0 | 28 | 0.085
84.8 | 52.02 | 28.3 | 1.407 | 0 | 0 | 100 | 0 | 0 | 0 | 0 | 0 | 28 | 0.0556
47.79 | 24.56 | 15.3 | 1.723 | 0 | 0 | 100 | 0 | 0 | 0 | 0 | 0 | 28 | 0.2225
86 | 49 | 36.5 | 1.29 | 0 | 0 | 100 | 0 | 0 | 0 | 0 | 0 | 28 | 0.149
84 | 58 | 29.83 | 1.353 | 0 | 0 | 100 | 0 | 0 | 0 | 0 | 0 | 28 | 0.19
75 | 47 | 31.82 | 1.406 | 0 | 0 | 100 | 0 | 0 | 0 | 0 | 0 | 28 | 0.663
18 | 4 | 8.5 | 2.08 | 0 | 42.5 | 97 | 3 | 0 | 0 | 0 | 0 | 28 | 4.4
18 | 4 | 8.5 | 2.08 | 0 | 42.5 | 94 | 6 | 0 | 0 | 0 | 0 | 28 | 4.4
19 | 5 | 7.8 | 1.96 | 0 | 42.5 | 95 | 5 | 0 | 0 | 0 | 0 | 28 | 2.54
20 | 0 | 7.3 | 1.89 | 0 | 42.5 | 95 | 5 | 0 | 0 | 0 | 0 | 28 | 3.2
20 | 1 | 8.3 | 1.65 | 0 | 42.5 | 95 | 5 | 0 | 0 | 0 | 0 | 28 | 1.9
20 | 1 | 8.3 | 1.65 | 0 | 42.5 | 96 | 4 | 0 | 0 | 0 | 0 | 28 | 1.9
21 | 4 | 8.5 | 2.08 | 0 | 42.5 | 96 | 4 | 0 | 0 | 0 | 0 | 28 | 4.7
21 | 4 | 8.5 | 2.08 | 0 | 42.5 | 94 | 6 | 0 | 0 | 0 | 0 | 28 | 4.7
22 | 0 | 8.7 | 2.2 | 0 | 42.5 | 96 | 4 | 0 | 0 | 0 | 0 | 28 | 3.9
22 | 5 | 8.4 | 2.12 | 0 | 42.5 | 95 | 5 | 0 | 0 | 0 | 0 | 28 | 4.2
22 | 5 | 8.4 | 2.12 | 0 | 42.5 | 94 | 6 | 0 | 0 | 0 | 0 | 28 | 4.2
22 | 3 | 9.9 | 1.72 | 0 | 42.5 | 94 | 6 | 0 | 0 | 0 | 0 | 28 | 2.95
22 | 3 | 9.9 | 1.72 | 0 | 42.5 | 95 | 5 | 0 | 0 | 0 | 0 | 28 | 2.95
22 | 3 | 11.4 | 1.92 | 0 | 42.5 | 94 | 6 | 0 | 0 | 0 | 0 | 28 | 2.7
23 | 5 | 10 | 1.9 | 0 | 42.5 | 95 | 5 | 0 | 0 | 0 | 0 | 28 | 3.1
23 | 5 | 11.5 | 2 | 0 | 42.5 | 94 | 6 | 0 | 0 | 0 | 0 | 28 | 2.9
23 | 5 | 11.5 | 2 | 0 | 42.5 | 94 | 6 | 0 | 0 | 0 | 0 | 28 | 2.9
23 | 1 | 9.9 | 1.73 | 0 | 42.5 | 94 | 6 | 0 | 0 | 0 | 0 | 28 | 1.1
24 | 4 | 7.7 | 2 | 0 | 42.5 | 96 | 4 | 0 | 0 | 0 | 0 | 28 | 4.1
24 | 4 | 7.7 | 2 | 0 | 42.5 | 94 | 6 | 0 | 0 | 0 | 0 | 28 | 4.1
24 | 3 | 10.8 | 1.75 | 0 | 42.5 | 94 | 6 | 0 | 0 | 0 | 0 | 28 | 2.3
25 | 13 | 10.1 | 1.67 | 0 | 42.5 | 94 | 6 | 0 | 0 | 0 | 0 | 28 | 2.7
25 | 4 | 7.9 | 1.98 | 0 | 42.5 | 95 | 5 | 0 | 0 | 0 | 0 | 28 | 4.1
25 | 4 | 7.9 | 1.98 | 0 | 42.5 | 94 | 6 | 0 | 0 | 0 | 0 | 28 | 4.1
26 | 7 | 12.7 | 1.86 | 0 | 42.5 | 95 | 5 | 0 | 0 | 0 | 0 | 28 | 2.3
29 | 9 | 12.6 | 1.61 | 0 | 42.5 | 94 | 6 | 0 | 0 | 0 | 0 | 28 | 2
29 | 9 | 12.6 | 1.61 | 0 | 42.5 | 94 | 6 | 0 | 0 | 0 | 0 | 28 | 2.05
29 | 17 | 12.3 | 1.99 | 0 | 42.5 | 94 | 6 | 0 | 0 | 0 | 0 | 28 | 2.96
29 | 7 | 8.1 | 1.97 | 0 | 42.5 | 95 | 5 | 0 | 0 | 0 | 0 | 28 | 3.25
29 | 7 | 8.1 | 1.97 | 0 | 42.5 | 94 | 6 | 0 | 0 | 0 | 0 | 28 | 3.25
29 | 15 | 11.4 | 1.69 | 0 | 42.5 | 94 | 6 | 0 | 0 | 0 | 0 | 28 | 2.2
29 | 17 | 11.2 | 2.09 | 0 | 42.5 | 94 | 6 | 0 | 0 | 0 | 0 | 28 | 1.82
29 | 7 | 18.5 | 1.78 | 0 | 42.5 | 96 | 4 | 0 | 0 | 0 | 0 | 28 | 2.2
31 | 6 | 7.3 | 1.94 | 0 | 42.5 | 95 | 5 | 0 | 0 | 0 | 0 | 28 | 3.8
31 | 6 | 7.3 | 1.94 | 0 | 42.5 | 94 | 6 | 0 | 0 | 0 | 0 | 28 | 3.8
31 | 17 | 8.8 | 2.12 | 0 | 42.5 | 94 | 6 | 0 | 0 | 0 | 0 | 28 | 3.9
32 | 15 | 6.9 | 1.82 | 0 | 42.5 | 94 | 6 | 0 | 0 | 0 | 0 | 28 | 2.95
32 | 20 | 8.2 | 1.96 | 0 | 42.5 | 94 | 6 | 0 | 0 | 0 | 0 | 28 | 1.93
32 | 8 | 9.3 | 1.92 | 0 | 42.5 | 95 | 5 | 0 | 0 | 0 | 0 | 28 | 2.15
33.5 | 15.5 | 5.4 | 1.7 | 0 | 42.5 | 94 | 6 | 0 | 0 | 0 | 0 | 28 | 2.01
35 | 8 | 8.2 | 2.21 | 0 | 42.5 | 96 | 4 | 0 | 0 | 0 | 0 | 28 | 4.2
35 | 20 | 11.7 | 1.65 | 0 | 42.5 | 94 | 6 | 0 | 0 | 0 | 0 | 28 | 2.3
35 | 14 | 8 | 2.1 | 0 | 42.5 | 94 | 6 | 0 | 0 | 0 | 0 | 28 | 2.27
35 | 6 | 8.8 | 2.04 | 0 | 42.5 | 95 | 5 | 0 | 0 | 0 | 0 | 28 | 3.21
35 | 18 | 10.9 | 1.89 | 0 | 42.5 | 94 | 6 | 0 | 0 | 0 | 0 | 28 | 2.87
36 | 19 | 7 | 1.9 | 0 | 42.5 | 94 | 6 | 0 | 0 | 0 | 0 | 28 | 2.8
36 | 19 | 7 | 2.15 | 0 | 42.5 | 94 | 6 | 0 | 0 | 0 | 0 | 28 | 2.9
36.4 | 17.4 | 9.4 | 1.92 | 0 | 42.5 | 94 | 6 | 0 | 0 | 0 | 0 | 28 | 2.02
38 | 15 | 7.9 | 1.93 | 0 | 42.5 | 94 | 6 | 0 | 0 | 0 | 0 | 28 | 2
38 | 21 | 10.5 | 1.82 | 0 | 42.5 | 94 | 6 | 0 | 0 | 0 | 0 | 28 | 1.88
39 | 14 | 12 | 1.86 | 0 | 42.5 | 94 | 6 | 0 | 0 | 0 | 0 | 28 | 3
40 | 20 | 7.1 | 1.98 | 0 | 42.5 | 94 | 6 | 0 | 0 | 0 | 0 | 28 | 1.61
40 | 25 | 9.2 | 1.97 | 0 | 42.5 | 94 | 6 | 0 | 0 | 0 | 0 | 28 | 3.98
41 | 20 | 19 | 1.7 | 0 | 42.5 | 94 | 6 | 0 | 0 | 0 | 0 | 28 | 1.69
42 | 19 | 9.3 | 1.44 | 0 | 42.5 | 94 | 6 | 0 | 0 | 0 | 0 | 28 | 2.3
42 | 22 | 9.7 | 1.86 | 0 | 42.5 | 94 | 6 | 0 | 0 | 0 | 0 | 28 | 2.79
43.3 | 28.3 | 16.5 | 1.76 | 0 | 42.5 | 94 | 6 | 0 | 0 | 0 | 0 | 28 | 1.82
44 | 22 | 8.7 | 2.01 | 0 | 42.5 | 94 | 6 | 0 | 0 | 0 | 0 | 28 | 3.2
45 | 33 | 14.8 | 1.76 | 0 | 42.5 | 94 | 6 | 0 | 0 | 0 | 0 | 28 | 1.98
46 | 30 | 14.8 | 1.52 | 0 | 42.5 | 94 | 6 | 0 | 0 | 0 | 0 | 28 | 1.8
51 | 26 | 7.9 | 2.15 | 0 | 42.5 | 94 | 6 | 0 | 0 | 0 | 0 | 28 | 4.02
52 | 18 | 8.7 | 2.01 | 0 | 42.5 | 94 | 6 | 0 | 0 | 0 | 0 | 28 | 5.4
55 | 35 | 14 | 1.52 | 0 | 42.5 | 94 | 6 | 0 | 0 | 0 | 0 | 28 | 1.2
55 | 32 | 15.5 | 1.55 | 0 | 42.5 | 94 | 6 | 0 | 0 | 0 | 0 | 28 | 1.57
55 | 25 | 16 | 1.87 | 0 | 42.5 | 94 | 6 | 0 | 0 | 0 | 0 | 28 | 3.3
57 | 21 | 9 | 2.1 | 0 | 42.5 | 94 | 6 | 0 | 0 | 0 | 0 | 28 | 3.4
73 | 48 | 16 | 1.59 | 0 | 42.5 | 94 | 6 | 0 | 0 | 0 | 0 | 28 | 1.9
42.25 | 22.95 | 14.5 | 1.72 | 0 | 0 | 100 | 0 | 0 | 0 | 0 | 0 | 28 | 1.025
39 | 21 | 16.5 | 1.772 | 0 | 0 | 100 | 0 | 0 | 0 | 0 | 0 | 28 | 0.19305
116 | 88.46 | 23.89 | 1.438532 | 0 | 0 | 85.36403 | 0 | 13.78062 | 0 | 0 | 0.8553487 | 28 | 0.0595
116 | 88.46 | 23.89 | 1.438532 | 0 | 0 | 87.93815 | 0 | 11.35693 | 0 | 0 | 0.7049131 | 28 | 0.0616
116 | 88.46 | 23.89 | 1.438532 | 0 | 0 | 90.67234 | 0 | 8.782534 | 0 | 0 | 0.5451228 | 28 | 0.0551
116 | 88.46 | 23.89 | 1.438532 | 0 | 0 | 93.58201 | 0 | 6.04291 | 0 | 0 | 0.3750772 | 28 | 0.0494
116 | 88.46 | 23.89 | 1.438532 | 0 | 0 | 96.68462 | 0 | 3.121628 | 0 | 0 | 0.1937562 | 28 | 0.0484
116 | 88.46 | 23.89 | 1.438532 | 0 | 0 | 84.81444 | 0 | 13.6919 | 0 | 0 | 1.493661 | 28 | 0.1784
116 | 88.46 | 23.89 | 1.438532 | 0 | 0 | 87.47104 | 0 | 11.29661 | 0 | 0 | 1.232357 | 28 | 0.1044
116 | 88.46 | 23.89 | 1.438532 | 0 | 0 | 90.29943 | 0 | 8.746414 | 0 | 0 | 0.9541542 | 28 | 0.0542
116 | 88.46 | 23.89 | 1.438532 | 0 | 0 | 93.31685 | 0 | 6.025788 | 0 | 0 | 0.6573587 | 28 | 0.0638
116 | 88.46 | 23.89 | 1.438532 | 0 | 0 | 96.54291 | 0 | 3.117052 | 0 | 0 | 0.3400421 | 28 | 0.0553
116 | 88.46 | 23.89 | 1.438532 | 0 | 0 | 84.38861 | 0 | 13.62315 | 0 | 0 | 1.988244 | 28 | 1.836
116 | 88.46 | 23.89 | 1.438532 | 0 | 0 | 87.10837 | 0 | 11.24977 | 0 | 0 | 1.641858 | 28 | 1.5198
116 | 88.46 | 23.89 | 1.438532 | 0 | 0 | 90.00929 | 0 | 8.71831 | 0 | 0 | 1.272402 | 28 | 0.442
116 | 88.46 | 23.89 | 1.438532 | 0 | 0 | 93.11007 | 0 | 6.012435 | 0 | 0 | 0.8774905 | 28 | 0.0738
116 | 88.46 | 23.89 | 1.438532 | 0 | 0 | 96.43213 | 0 | 3.113476 | 0 | 0 | 0.4543992 | 28 | 0.0557
116 | 88.46 | 23.89 | 1.438532 | 0 | 0 | 83.64943 | 0 | 13.50382 | 0 | 0 | 2.846752 | 28 | 3.8335
116 | 88.46 | 23.89 | 1.438532 | 0 | 0 | 86.47733 | 0 | 11.16827 | 0 | 0 | 2.354393 | 28 | 2.5293
116 | 88.46 | 23.89 | 1.438532 | 0 | 0 | 89.50314 | 0 | 8.669284 | 0 | 0 | 1.827579 | 28 | 1.5138
116 | 88.46 | 23.89 | 1.438532 | 0 | 0 | 92.74836 | 0 | 5.989078 | 0 | 0 | 1.262562 | 28 | 0.4841
116 | 88.46 | 23.89 | 1.438532 | 0 | 0 | 82.92308 | 0 | 13.38657 | 0 | 0 | 3.690351 | 28 | 4.0932
116 | 88.46 | 23.89 | 1.438532 | 0 | 0 | 85.85537 | 0 | 11.08795 | 0 | 0 | 3.056678 | 28 | 3.0047
116 | 88.46 | 23.89 | 1.438532 | 0 | 0 | 89.00265 | 0 | 8.620807 | 0 | 0 | 2.376547 | 28 | 1.2701
116 | 88.46 | 23.89 | 1.438532 | 0 | 0 | 92.38944 | 0 | 5.965902 | 0 | 0 | 1.644654 | 28 | 0.5495
116 | 88.46 | 23.89 | 1.438532 | 0 | 0 | 96.04419 | 0 | 3.100951 | 0 | 0 | 0.8548567 | 28 | 0.3633
116 | 88.46 | 23.89 | 1.438532 | 0 | 0 | 84.12725 | 0 | 13.58096 | 0 | 0 | 2.291787 | 28 | 3.7829
116 | 88.46 | 23.89 | 1.438532 | 0 | 0 | 86.88548 | 0 | 11.22098 | 0 | 0 | 1.893541 | 28 | 2.4024
116 | 88.46 | 23.89 | 1.438532 | 0 | 0 | 89.83069 | 0 | 8.701011 | 0 | 0 | 1.468296 | 28 | 1.2396
116 | 88.46 | 23.89 | 1.438532 | 0 | 0 | 92.98259 | 0 | 6.004203 | 0 | 0 | 1.013209 | 28 | 0.2017
116 | 88.46 | 23.89 | 1.438532 | 0 | 0 | 96.36371 | 0 | 3.111267 | 0 | 0 | 0.5250263 | 28 | 0.064
116 | 88.46 | 23.89 | 1.438532 | 0 | 0 | 83.279 | 0 | 13.44402 | 0 | 0 | 3.27698 | 28 | 4.7478
116 | 88.46 | 23.89 | 1.438532 | 0 | 0 | 86.16037 | 0 | 11.12734 | 0 | 0 | 2.712289 | 28 | 3.1467
116 | 88.46 | 23.89 | 1.438532 | 0 | 0 | 89.24828 | 0 | 8.644599 | 0 | 0 | 2.107121 | 28 | 1.6606
116 | 88.46 | 23.89 | 1.438532 | 0 | 0 | 92.56575 | 0 | 5.977286 | 0 | 0 | 1.456964 | 28 | 0.5452
116 | 88.46 | 19.26 | 1.55841 | 0 | 0 | 95.99549 | 0 | 3.219705 | 0 | 0 | 0.784803 | 28 | 0.0513
116 | 88.46 | 19.26 | 1.55841 | 0 | 0 | 81.88966 | 0 | 13.73296 | 0 | 0 | 4.377382 | 28 | 3.1376
116 | 88.46 | 19.26 | 1.55841 | 0 | 0 | 84.96723 | 0 | 11.39926 | 0 | 0 | 3.633514 | 28 | 2.6131
116 | 88.46 | 19.26 | 1.55841 | 0 | 0 | 88.28515 | 0 | 8.883296 | 0 | 0 | 2.831551 | 28 | 1.4259
116 | 88.46 | 19.26 | 1.55841 | 0 | 0 | 91.87274 | 0 | 6.162853 | 0 | 0 | 1.96441 | 28 | 0.635
116 | 88.46 | 19.26 | 1.55841 | 0 | 0 | 95.76424 | 0 | 3.211948 | 0 | 0 | 1.023809 | 28 | 0.0656
82 | 56.46 | 19.26 | 1.55841 | 0 | 0 | 84.88173 | 0 | 14.23474 | 0 | 0 | 0.8835353 | 28 | 0.0575
82 | 56.46 | 19.26 | 1.55841 | 0 | 0 | 87.52828 | 0 | 11.74285 | 0 | 0 | 0.7288667 | 28 | 0.0568
82 | 56.46 | 19.26 | 1.55841 | 0 | 0 | 90.34518 | 0 | 9.090577 | 0 | 0 | 0.5642427 | 28 | 0.0617
82 | 56.46 | 19.26 | 1.55841 | 0 | 0 | 93.34942 | 0 | 6.26191 | 0 | 0 | 0.3886703 | 28 | 0.0724
82 | 56.46 | 19.26 | 1.55841 | 0 | 0 | 96.56033 | 0 | 3.238649 | 0 | 0 | 0.2010196 | 28 | 0.0761
82 | 56.46 | 19.26 | 1.55841 | 0 | 0 | 84.31736 | 0 | 14.14009 | 0 | 0 | 1.542555 | 28 | 2.6153
82 | 56.46 | 19.26 | 1.55841 | 0 | 0 | 87.04763 | 0 | 11.67837 | 0 | 0 | 1.274004 | 28 | 0.7228
82 | 56.46 | 19.26 | 1.55841 | 0 | 0 | 89.96064 | 0 | 9.051884 | 0 | 0 | 0.9874782 | 28 | 0.081
82 | 56.46 | 19.26 | 1.55841 | 0 | 0 | 93.07536 | 0 | 6.243526 | 0 | 0 | 0.6811119 | 28 | 0.0815
82 | 56.46 | 19.26 | 1.55841 | 0 | 0 | 96.41351 | 0 | 3.233725 | 0 | 0 | 0.35277 | 28 | 0.0611
82 | 56.46 | 19.26 | 1.55841 | 0 | 0 | 83.88023 | 0 | 14.06678 | 0 | 0 | 2.05299 | 28 | 4.7157
82 | 56.46 | 19.26 | 1.55841 | 0 | 0 | 86.67458 | 0 | 11.62832 | 0 | 0 | 1.697106 | 28 | 0.9838
82 | 56.46 | 19.26 | 1.55841 | 0 | 0 | 89.66152 | 0 | 9.021786 | 0 | 0 | 1.316693 | 28 | 0.1699
82 | 56.46 | 19.26 | 1.55841 | 0 | 0 | 92.86168 | 0 | 6.229192 | 0 | 0 | 0.9091253 | 28 | 0.092
82 | 56.46 | 19.26 | 1.55841 | 0 | 0 | 96.29874 | 0 | 3.229875 | 0 | 0 | 0.4713872 | 28 | 0.1138
82 | 56.46 | 19.26 | 1.55841 | 0 | 0 | 83.12179 | 0 | 13.93959 | 0 | 0 | 2.938617 | 28 | 6.3339
82 | 56.46 | 19.26 | 1.55841 | 0 | 0 | 86.02571 | 0 | 11.54127 | 0 | 0 | 2.433024 | 28 | 5.499
82 | 56.46 | 19.26 | 1.55841 | 0 | 0 | 89.13988 | 0 | 8.969298 | 0 | 0 | 1.890825 | 28 | 2.9055
82 | 56.46 | 19.26 | 1.55841 | 0 | 0 | 92.48798 | 0 | 6.204124 | 0 | 0 | 1.307896 | 28 | 0.3208
82 | 56.46 | 19.26 | 1.55841 | 0 | 0 | 96.09741 | 0 | 3.223123 | 0 | 0 | 0.6794691 | 28 | 0.1083
82 | 56.46 | 19.26 | 1.55841 | 0 | 0 | 82.37695 | 0 | 13.81468 | 0 | 0 | 3.808372 | 28 | 6.5492
82 | 56.46 | 19.26 | 1.55841 | 0 | 0 | 85.38649 | 0 | 11.45551 | 0 | 0 | 3.158005 | 28 | 5.612
82 | 56.46 | 19.26 | 1.55841 | 0 | 0 | 88.62427 | 0 | 8.917417 | 0 | 0 | 2.458315 | 28 | 4.5196
82 | 56.46 | 19.26 | 1.55841 | 0 | 0 | 92.11727 | 0 | 6.179257 | 0 | 0 | 1.703471 | 28 | 1.0488
82 | 56.46 | 19.26 | 1.55841 | 0 | 0 | 95.89692 | 0 | 3.216398 | 0 | 0 | 0.8866828 | 28 | 0.0826
82 | 56.46 | 19.26 | 1.55841 | 0 | 0 | 83.61202 | 0 | 14.0218 | 0 | 0 | 2.366179 | 28 | 6.9624
82 | 56.46 | 19.26 | 1.55841 | 0 | 0 | 86.44535 | 0 | 11.59756 | 0 | 0 | 1.957089 | 28 | 4.4171
82 | 56.46 | 19.26 | 1.55841 | 0 | 0 | 89.47744 | 0 | 9.003264 | 0 | 0 | 1.519301 | 28 | 1.0497
82 | 56.46 | 19.26 | 1.55841 | 0 | 0 | 92.72996 | 0 | 6.220356 | 0 | 0 | 1.049685 | 28 | 0.1081
82 | 56.46 | 19.26 | 1.55841 | 0 | 0 | 96.22786 | 0 | 3.227498 | 0 | 0 | 0.5446403 | 28 | 0.0969
82 | 56.46 | 19.26 | 1.55841 | 0 | 0 | 82.74187 | 0 | 13.87588 | 0 | 0 | 3.382246 | 28 | 7.8573
82 | 56.46 | 19.26 | 1.55841 | 0 | 0 | 85.69991 | 0 | 11.49756 | 0 | 0 | 2.802529 | 28 | 6.0593
82 | 56.46 | 19.26 | 1.55841 | 0 | 0 | 88.8773 | 0 | 8.942877 | 0 | 0 | 2.179826 | 28 | 3.5162
82 | 56.46 | 19.26 | 1.55841 | 0 | 0 | 92.29936 | 0 | 6.191471 | 0 | 0 | 1.509171 | 28 | 0.3799
82 | 56.46 | 19.26 | 1.55841 | 0 | 0 | 95.99549 | 0 | 3.219705 | 0 | 0 | 0.784803 | 28 | 0.1194
82 | 56.46 | 19.26 | 1.55841 | 0 | 0 | 81.88966 | 0 | 13.73296 | 0 | 0 | 4.377382 | 28 | 6.9127
82 | 56.46 | 19.26 | 1.55841 | 0 | 0 | 84.96723 | 0 | 11.39926 | 0 | 0 | 3.633514 | 28 | 5.7791
82 | 56.46 | 19.26 | 1.55841 | 0 | 0 | 88.28515 | 0 | 8.883296 | 0 | 0 | 2.831551 | 28 | 4.3611
82 | 56.46 | 19.26 | 1.55841 | 0 | 0 | 91.87274 | 0 | 6.162853 | 0 | 0 | 1.96441 | 28 | 1.9891
82 | 56.46 | 19.26 | 1.55841 | 0 | 0 | 95.76424 | 0 | 3.211948 | 0 | 0 | 1.023809 | 28 | 0.0786
38 | 14.07 | 19.05 | 1.688277 | 0 | 0 | 84.8591 | 0 | 14.25604 | 0 | 0 | 0.8848579 | 28 | 0.0724
38 | 14.07 | 19.05 | 1.688277 | 0 | 0 | 87.50903 | 0 | 11.76098 | 0 | 0 | 0.7299918 | 28 | 0.0778
38 | 14.07 | 19.05 | 1.688277 | 0 | 0 | 90.3298 | 0 | 9.105061 | 0 | 0 | 0.5651417 | 28 | 0.0713
38 | 14.07 | 19.05 | 1.688277 | 0 | 0 | 93.33847 | 0 | 6.27222 | 0 | 0 | 0.3893102 | 28 | 0.0445
38 | 14.07 | 19.05 | 1.688277 | 0 | 0 | 96.55447 | 0 | 3.244165 | 0 | 0 | 0.201362 | 28 | 0.0301
38 | 14.07 | 19.05 | 1.688277 | 0 | 0 | 84.29404 | 0 | 14.16111 | 0 | 0 | 1.544849 | 28 | 0.2017
38 | 14.07 | 19.05 | 1.688277 | 0 | 0 | 87.02775 | 0 | 11.6963 | 0 | 0 | 1.275959 | 28 | 0.1687
38 | 14.07 | 19.05 | 1.688277 | 0 | 0 | 89.94471 | 0 | 9.066245 | 0 | 0 | 0.989045 | 28 | 0.1089
38 | 14.07 | 19.05 | 1.688277 | 0 | 0 | 93.06399 | 0 | 6.253775 | 0 | 0 | 0.68223 | 28 | 0.0869
38 | 14.07 | 19.05 | 1.688277 | 0 | 0 | 96.40741 | 0 | 3.239224 | 0 | 0 | 0.3533699 | 28 | 0.0985
38 | 14.07 | 19.05 | 1.688277 | 0 | 0 | 83.85638 | 0 | 14.08759 | 0 | 0 | 2.056027 | 28 | 10.089
38 | 14.07 | 19.05 | 1.688277 | 0 | 0 | 86.65421 | 0 | 11.64609 | 0 | 0 | 1.6997 | 28 | 5.8037
38 | 14.07 | 19.05 | 1.688277 | 0 | 0 | 89.64517 | 0 | 9.036053 | 0 | 0 | 1.318775 | 28 | 0.1173
38 | 14.07 | 19.05 | 1.688277 | 0 | 0 | 92.84999 | 0 | 6.239395 | 0 | 0 | 0.9106143 | 28 | 0.0676
38 | 14.07 | 19.05 | 1.688277 | 0 | 0 | 96.29245 | 0 | 3.235362 | 0 | 0 | 0.4721879 | 28 | 0.1071
38 | 14.07 | 19.05 | 1.688277 | 0 | 0 | 83.09705 | 0 | 13.96003 | 0 | 0 | 2.942924 | 28 | 10.786
38 | 14.07 | 19.05 | 1.688277 | 0 | 0 | 86.00451 | 0 | 11.55878 | 0 | 0 | 2.436715 | 28 | 9.5833
38 | 14.07 | 19.05 | 1.688277 | 0 | 0 | 89.1228 | 0 | 8.983399 | 0 | 0 | 1.893798 | 28 | 2.5673
38 | 14.07 | 19.05 | 1.688277 | 0 | 0 | 92.47573 | 0 | 6.214244 | 0 | 0 | 1.31003 | 28 | 0.0693
38 | 14.07 | 19.05 | 1.688277 | 0 | 0 | 96.09079 | 0 | 3.228586 | 0 | 0 | 0.6806208 | 28 | 0.0257
38 | 14.07 | 19.05 | 1.688277 | 0 | 0 | 82.35135 | 0 | 13.83475 | 0 | 0 | 3.813904 | 28 | 10.042
38 | 14.07 | 19.05 | 1.688277 | 0 | 0 | 85.36448 | 0 | 11.47276 | 0 | 0 | 3.16276 | 28 | 9.6476
38 | 14.07 | 19.05 | 1.688277 | 0 | 0 | 88.60649 | 0 | 8.931355 | 0 | 0 | 2.462157 | 28 | 8.2621
38 | 14.07 | 19.05 | 1.688277 | 0 | 0 | 92.10447 | 0 | 6.189296 | 0 | 0 | 1.706238 | 28 | 0.1486
38 | 14.07 | 19.05 | 1.688277 | 0 | 0 | 95.88998 | 0 | 3.221839 | 0 | 0 | 0.8881826 | 28 | 0.0337
38 | 14.07 | 19.05 | 1.688277 | 0 | 0 | 83.58785 | 0 | 14.04248 | 0 | 0 | 2.369668 | 28 | 10.809
38 | 14.07 | 19.05 | 1.688277 | 0 | 0 | 86.42468 | 0 | 11.61525 | 0 | 0 | 1.960073 | 28 | 9.8781
38 | 14.07 | 19.05 | 1.688277 | 0 | 0 | 89.46083 | 0 | 9.017471 | 0 | 0 | 1.521698 | 28 | 0.2692
38 | 14.07 | 19.05 | 1.688277 | 0 | 0 | 92.71807 | 0 | 6.23053 | 0 | 0 | 1.051402 | 28 | 0.1788
38 | 14.07 | 19.05 | 1.688277 | 0 | 0 | 96.22146 | 0 | 3.232976 | 0 | 0 | 0.5455648 | 28 | 0.0567
38 | 14.07 | 19.05 | 1.688277 | 0 | 0 | 82.71669 | 0 | 13.89613 | 0 | 0 | 3.387181 | 28 | 11.033
38 | 14.07 | 19.05 | 1.688277 | 0 | 0 | 85.6783 | 0 | 11.51493 | 0 | 0 | 2.806765 | 28 | 8.187
38 | 14.07 | 19.05 | 1.688277 | 0 | 0 | 88.85986 | 0 | 8.956895 | 0 | 0 | 2.183243 | 28 | 3.5342
38 | 14.07 | 19.05 | 1.688277 | 0 | 0 | 92.28682 | 0 | 6.20155 | 0 | 0 | 1.511628 | 28 | 0.099
38 | 14.07 | 19.05 | 1.688277 | 0 | 0 | 95.98871 | 0 | 3.225156 | 0 | 0 | 0.7861318 | 28 | 0.0382
38 | 14.07 | 19.05 | 1.688277 | 0 | 0 | 81.8635 | 0 | 13.75279 | 0 | 0 | 4.383703 | 28 | 8.6611
38 | 14.07 | 19.05 | 1.688277 | 0 | 0 | 84.9447 | 0 | 11.41634 | 0 | 0 | 3.638958 | 28 | 7.9992
38 | 14.07 | 19.05 | 1.688277 | 0 | 0 | 88.26691 | 0 | 8.897127 | 0 | 0 | 2.835959 | 28 | 7.754
38 | 14.07 | 19.05 | 1.688277 | 0 | 0 | 91.85957 | 0 | 6.17284 | 0 | 0 | 1.967593 | 28 | 1.2167
38 | 14.07 | 19.05 | 1.688277 | 0 | 0 | 95.75709 | 0 | 3.217374 | 0 | 0 | 1.025538 | 28 | 0.0708
38 | 14.07 | 19.05 | 1.688277 | 0 | 0 | 83.85638 | 0 | 0 | 14.08759 | 0 | 2.056027 | 28 | 0.1174
38 | 14.07 | 19.05 | 1.688277 | 0 | 0 | 86.65421 | 0 | 0 | 11.64609 | 0 | 1.6997 | 28 | 0.1099
38 | 14.07 | 19.05 | 1.688277 | 0 | 0 | 89.64517 | 0 | 0 | 9.036053 | 0 | 1.318775 | 28 | 0.0849
38 | 14.07 | 19.05 | 1.688277 | 0 | 0 | 92.84999 | 0 | 0 | 6.239395 | 0 | 0.9106143 | 28 | 0.0169
38 | 14.07 | 19.05 | 1.688277 | 0 | 0 | 83.09705 | 0 | 0 | 13.96003 | 0 | 2.942924 | 28 | 0.2107
38 | 14.07 | 19.05 | 1.688277 | 0 | 0 | 86.00451 | 0 | 0 | 11.55878 | 0 | 2.436715 | 28 | 0.197
38 | 14.07 | 19.05 | 1.688277 | 0 | 0 | 89.1228 | 0 | 0 | 8.983399 | 0 | 1.893798 | 28 | 0.1689
38 | 14.07 | 19.05 | 1.688277 | 0 | 0 | 92.47573 | 0 | 0 | 6.214244 | 0 | 1.31003 | 28 | 0.1103
38 | 14.07 | 19.05 | 1.688277 | 0 | 0 | 82.35135 | 0 | 0 | 13.83475 | 0 | 3.813904 | 28 | 0.2293
38 | 14.07 | 19.05 | 1.688277 | 0 | 0 | 85.36448 | 0 | 0 | 11.47276 | 0 | 3.16276 | 28 | 0.2241
38 | 14.07 | 19.05 | 1.688277 | 0 | 0 | 88.60649 | 0 | 0 | 8.931355 | 0 | 2.462157 | 28 | 0.1868
38 | 14.07 | 19.05 | 1.688277 | 0 | 0 | 92.10447 | 0 | 0 | 6.189296 | 0 | 1.706238 | 28 | 0.1555
38 | 14.07 | 19.05 | 1.688277 | 0 | 0 | 83.58785 | 0 | 0 | 14.04248 | 0 | 2.369668 | 28 | 0.1954
38 | 14.07 | 19.05 | 1.688277 | 0 | 0 | 86.42468 | 0 | 0 | 11.61525 | 0 | 1.960073 | 28 | 0.1232
38 | 14.07 | 19.05 | 1.688277 | 0 | 0 | 89.46083 | 0 | 0 | 9.017471 | 0 | 1.521698 | 28 | 0.08
38 | 14.07 | 19.05 | 1.688277 | 0 | 0 | 92.71807 | 0 | 0 | 6.23053 | 0 | 1.051402 | 28 | 0.039
38 | 14.07 | 19.05 | 1.688277 | 0 | 0 | 82.71669 | 0 | 0 | 13.89613 | 0 | 3.387181 | 28 | 0.1852
38 | 14.07 | 19.05 | 1.688277 | 0 | 0 | 85.6783 | 0 | 0 | 11.51493 | 0 | 2.806765 | 28 | 0.1819
37.7 | 14.07 | 19.05 | 1.688277 | 0 | 0 | 88.90081 | 0 | 0 | 8.961022 | 0 | 2.138168 | 28 | 0.18
37.7 | 14.07 | 19.05 | 1.688277 | 0 | 0 | 92.31626 | 0 | 0 | 6.203529 | 0 | 1.480209 | 28 | 0.127
37.7 | 14.07 | 19.05 | 1.688277 | 0 | 0 | 81.93928 | 0 | 0 | 13.76552 | 0 | 4.295192 | 28 | 0.189
37.7 | 14.07 | 19.05 | 1.688277 | 0 | 0 | 85.00997 | 0 | 0 | 11.42511 | 0 | 3.564924 | 28 | 0.17
37.7 | 14.07 | 19.05 | 1.688277 | 0 | 0 | 88.31976 | 0 | 0 | 8.902453 | 0 | 2.777791 | 28 | 0.163
37.7 | 14.07 | 19.05 | 1.688277 | 0 | 0 | 91.89772 | 0 | 0 | 6.175403 | 0 | 1.926882 | 28 | 0.12
37.7 | 14.07 | 19.05 | 1.688277 | 0 | 0 | 83.09705 | 0 | 5.58401 | 8.376015 | 0 | 2.942924 | 28 | 5.855
37.7 | 14.07 | 19.05 | 1.688277 | 0 | 0 | 86.00451 | 0 | 4.334541 | 7.224234 | 0 | 2.436715 | 28 | 2.597
37.7 | 14.07 | 19.05 | 1.688277 | 0 | 0 | 89.1228 | 0 | 3.743083 | 5.240316 | 0 | 1.893798 | 28 | 0.12
37.7 | 14.07 | 19.05 | 1.688277 | 0 | 0 | 92.47573 | 0 | 2.330342 | 3.883903 | 0 | 1.31003 | 28 | 0.097
37.7 | 14.07 | 19.05 | 1.688277 | 0 | 0 | 96.09079 | 0 | 1.614293 | 1.614293 | 0 | 0.6806208 | 28 | 0.053
37.7 | 14.07 | 19.05 | 1.688277 | 0 | 0 | 82.77584 | 0 | 5.562425 | 8.343638 | 0 | 3.318092 | 28 | 4.899
37.7 | 14.07 | 19.05 | 1.688277 | 0 | 0 | 85.72907 | 0 | 4.320658 | 7.201097 | 0 | 2.749178 | 28 | 3.41
37.7 | 14.07 | 19.05 | 1.688277 | 0 | 0 | 88.90081 | 0 | 3.733759 | 5.227263 | 0 | 2.138168 | 28 | 0.604
37.7 | 14.07 | 19.05 | 1.688277 | 0 | 0 | 92.31626 | 0 | 2.326323 | 3.877205 | 0 | 1.480209 | 28 | 0.096
37.7 | 14.07 | 19.05 | 1.688277 | 0 | 0 | 96.00463 | 0 | 1.612846 | 1.612846 | 0 | 0.7696744 | 28 | 0.074
37.7 | 14.07 | 19.05 | 1.688277 | 0 | 0 | 83.09705 | 0 | 8.376015 | 5.58401 | 0 | 2.942924 | 28 | 7.346
37.7 | 14.07 | 19.05 | 1.688277 | 0 | 0 | 86.00451 | 0 | 7.224234 | 4.334541 | 0 | 2.436715 | 28 | 6.191
37.7 | 14.07 | 19.05 | 1.688277 | 0 | 0 | 89.1228 | 0 | 5.240316 | 3.743083 | 0 | 1.893798 | 28 | 0.348
37.7 | 14.07 | 19.05 | 1.688277 | 0 | 0 | 92.47573 | 0 | 3.883903 | 2.330342 | 0 | 1.31003 | 28 | 0.144
37.7 | 14.07 | 19.05 | 1.688277 | 0 | 0 | 96.09079 | 0 | 1.614293 | 1.614293 | 0 | 0.6806208 | 28 | 0.045
37.7 | 14.07 | 19.05 | 1.688277 | 0 | 0 | 82.77584 | 0 | 8.343638 | 5.562425 | 0 | 3.318092 | 28 | 9.562
37.7 | 14.07 | 19.05 | 1.688277 | 0 | 0 | 85.72907 | 0 | 7.201097 | 4.320658 | 0 | 2.749178 | 28 | 8.595
37.7 | 14.07 | 19.05 | 1.688277 | 0 | 0 | 88.90081 | 0 | 5.227263 | 3.733759 | 0 | 2.138168 | 28 | 0.971
37.7 | 14.07 | 19.05 | 1.688277 | 0 | 0 | 92.31626 | 0 | 3.877205 | 2.326323 | 0 | 1.480209 | 28 | 0.14
37.7 | 14.07 | 19.05 | 1.688277 | 0 | 0 | 96.00463 | 0 | 1.612846 | 1.612846 | 0 | 0.7696744 | 28 | 0.054
37.7 | 14.07 | 19.05 | 1.688277 | 0 | 0 | 83.09705 | 0 | 2.792005 | 11.16802 | 0 | 2.942924 | 28 | 2.687
37.7 | 14.07 | 19.05 | 1.688277 | 0 | 0 | 86.00451 | 0 | 2.16727 | 9.391505 | 0 | 2.436715 | 28 | 0.65
37.7 | 14.07 | 19.05 | 1.688277 | 0 | 0 | 89.1228 | 0 | 1.497233 | 7.486166 | 0 | 1.893798 | 28 | 0.199
37.7 | 14.07 | 19.05 | 1.688277 | 0 | 0 | 92.47573 | 0 | 1.553561 | 4.660683 | 0 | 1.31003 | 28 | 0.109
37.7 | 14.07 | 19.05 | 1.688277 | 0 | 0 | 96.09079 | 0 | 0.8071465 | 2.42144 | 0 | 0.6806208 | 28 | 0.037
37.7 | 14.07 | 19.05 | 1.688277 | 0 | 0 | 82.77584 | 0 | 2.781213 | 11.12485 | 0 | 3.318092 | 28 | 3.127
37.7 | 14.07 | 19.05 | 1.688277 | 0 | 0 | 85.72907 | 0 | 2.160329 | 9.361427 | 0 | 2.749178 | 28 | 0.615
37.7 | 14.07 | 19.05 | 1.688277 | 0 | 0 | 88.90081 | 0 | 1.493504 | 7.467519 | 0 | 2.138168 | 28 | 0.134
37.7 | 14.07 | 19.05 | 1.688277 | 0 | 0 | 92.31626 | 0 | 1.550882 | 4.652647 | 0 | 1.480209 | 28 | 0.142
37.7 | 14.07 | 19.05 | 1.688277 | 0 | 0 | 83.09705 | 0 | 11.16802 | 2.792005 | 0 | 2.942924 | 28 | 10.53
37.7 | 14.07 | 19.05 | 1.688277 | 0 | 0 | 86.00451 | 0 | 9.391505 | 2.16727 | 0 | 2.436715 | 28 | 7.492
37.7 | 14.07 | 19.05 | 1.688277 | 0 | 0 | 89.1228 | 0 | 7.486166 | 1.497233 | 0 | 1.893798 | 28 | 0.656
37.7 | 14.07 | 19.05 | 1.688277 | 0 | 0 | 92.47573 | 0 | 4.660683 | 1.553561 | 0 | 1.31003 | 28 | 0.24
37.7 | 14.07 | 19.05 | 1.688277 | 0 | 0 | 82.77584 | 0 | 11.12485 | 2.781213 | 0 | 3.318092 | 28 | 10.56
37.7 | 14.07 | 19.05 | 1.688277 | 0 | 0 | 85.72907 | 0 | 9.361427 | 2.160329 | 0 | 2.749178 | 28 | 9.61
37.7 | 14.07 | 19.05 | 1.688277 | 0 | 0 | 88.90081 | 0 | 7.467519 | 1.493504 | 0 | 2.138168 | 28 | 1.323
37.7 | 14.07 | 19.05 | 1.688277 | 0 | 0 | 92.31626 | 0 | 4.652647 | 1.550882 | 0 | 1.480209 | 28 | 0.176
37.7 | 14.07 | 19.05 | 1.688277 | 0 | 0 | 96.00463 | 0 | 2.419268 | 0.8064228 | 0 | 0.7696744 | 28 | 0.04
116 | 88.46 | 23.89 | 1.438532 | 0 | 0 | 81.21876 | 0 | 16.38929 | 0 | 0 | 2.39195 | 28 | 5.012
116 | 88.46 | 23.89 | 1.438532 | 0 | 0 | 78.27843 | 0 | 18.95514 | 0 | 0 | 2.766427 | 28 | 6.644
116 | 88.46 | 23.89 | 1.438532 | 0 | 0 | 75.54355 | 0 | 21.34171 | 0 | 0 | 3.114736 | 28 | 7.278
116 | 88.46 | 23.89 | 1.438532 | 0 | 0 | 72.99333 | 0 | 23.56714 | 0 | 0 | 3.439529 | 28 | 8.696
116 | 88.46 | 23.89 | 1.438532 | 0 | 0 | 68.37676 | 0 | 27.59575 | 0 | 0 | 4.027488 | 28 | 10.35
116 | 88.46 | 23.89 | 1.438532 | 0 | 0 | 80.36442 | 0 | 16.21689 | 0 | 0 | 3.418696 | 28 | 5.423
116 | 88.46 | 23.89 | 1.438532 | 0 | 0 | 77.32767 | 0 | 18.72492 | 0 | 0 | 3.947415 | 28 | 6.251
116 | 88.46 | 23.89 | 1.438532 | 0 | 0 | 74.51206 | 0 | 21.0503 | 0 | 0 | 4.437632 | 28 | 8.13
116 | 88.46 | 23.89 | 1.438532 | 0 | 0 | 71.8943 | 0 | 23.2123 | 0 | 0 | 4.893404 | 28 | 9.384
116 | 88.46 | 23.89 | 1.438532 | 0 | 0 | 67.17434 | 0 | 27.11048 | 0 | 0 | 5.715182 | 28 | 11.18
116 | 88.46 | 23.89 | 1.438532 | 0 | 0 | 80.96341 | 0 | 16.33776 | 0 | 0 | 2.698833 | 28 | 3.484
116 | 88.46 | 23.89 | 1.438532 | 0 | 0 | 77.99393 | 0 | 18.88625 | 0 | 0 | 3.119818 | 28 | 4.605
116 | 88.46 | 23.89 | 1.438532 | 0 | 0 | 75.23457 | 0 | 21.25442 | 0 | 0 | 3.511015 | 28 | 6.519
116 | 88.46 | 23.89 | 1.438532 | 0 | 0 | 72.66378 | 0 | 23.46074 | 0 | 0 | 3.875477 | 28 | 8.7
116 | 88.46 | 23.89 | 1.438532 | 0 | 0 | 68.01556 | 0 | 27.44998 | 0 | 0 | 4.534459 | 28 | 10.35
116 | 88.46 | 23.89 | 1.438532 | 0 | 0 | 80.00378 | 0 | 16.14412 | 0 | 0 | 3.852108 | 28 | 4.951
116 | 88.46 | 23.89 | 1.438532 | 0 | 0 | 76.92727 | 0 | 18.62796 | 0 | 0 | 4.444773 | 28 | 5.471
116 | 88.46 | 23.89 | 1.438532 | 0 | 0 | 74.07861 | 0 | 20.92785 | 0 | 0 | 4.993544 | 28 | 6.285
116 | 88.46 | 23.89 | 1.438532 | 0 | 0 | 71.43339 | 0 | 23.06349 | 0 | 0 | 5.503123 | 28 | 7.956
116 | 88.46 | 23.89 | 1.438532 | 0 | 0 | 66.67191 | 0 | 26.90771 | 0 | 0 | 6.420383 | 28 | 10.92
82.2 | 56.46 | 19.26 | 1.55841 | 0 | 0 | 80.63085 | 0 | 16.90232 | 0 | 0 | 2.466826 | 28 | 6.304
82.2 | 56.46 | 19.26 | 1.55841 | 0 | 0 | 77.62383 | 0 | 19.52637 | 0 | 0 | 2.849795 | 28 | 11.62
82.2 | 56.46 | 19.26 | 1.55841 | 0 | 0 | 74.83304 | 0 | 21.96173 | 0 | 0 | 3.205226 | 28 | 13.87
82.2 | 56.46 | 19.26 | 1.55841 | 0 | 0 | 72.23596 | 0 | 24.22806 | 0 | 0 | 3.535987 | 28 | 15.55
82.2 | 56.46 | 19.26 | 1.55841 | 0 | 0 | 67.54748 | 0 | 28.31942 | 0 | 0 | 4.133104 | 28 | 18.53
82.2 | 56.46 | 19.26 | 1.55841 | 0 | 0 | 79.75643 | 0 | 16.71902 | 0 | 0 | 3.524551 | 28 | 10.69
82.2 | 56.46 | 19.26 | 1.55841 | 0 | 0 | 76.65297 | 0 | 19.28215 | 0 | 0 | 4.064885 | 28 | 12.35
82.2 | 56.46 | 19.26 | 1.55841 | 0 | 0 | 73.78198 | 0 | 21.65327 | 0 | 0 | 4.564744 | 28 | 13.26
82.2 | 56.46 | 19.26 | 1.55841 | 0 | 0 | 71.1183 | 0 | 23.85319 | 0 | 0 | 5.028511 | 28 | 13.66
82.2 | 56.46 | 19.26 | 1.55841 | 0 | 0 | 66.32906 | 0 | 27.80859 | 0 | 0 | 5.862352 | 28 | 15.69
82.2 | 56.46 | 19.26 | 1.55841 | 0 | 0 | 80.36943 | 0 | 16.84753 | 0 | 0 | 2.783041 | 28 | 10.08
82.2 | 56.46 | 19.26 | 1.55841 | 0 | 0 | 77.33324 | 0 | 19.45327 | 0 | 0 | 3.213484 | 28 | 12.59
82.2 | 56.46 | 19.26 | 1.55841 | 0 | 0 | 74.5181 | 0 | 21.86931 | 0 | 0 | 3.612588 | 28 | 13.45
82.2 | 56.46 | 19.26 | 1.55841 | 0 | 0 | 71.90072 | 0 | 24.11562 | 0 | 0 | 3.983656 | 28 | 15.12
82.2 | 56.46 | 19.26 | 1.55841 | 0 | 0 | 67.18135 | 0 | 28.16592 | 0 | 0 | 4.652725 | 28 | 15.36
82.2 | 56.46 | 19.26 | 1.55841 | 0 | 0 | 79.38748 | 0 | 16.64168 | 0 | 0 | 3.970832 | 28 | 8.791
82.2 | 56.46 | 19.26 | 1.55841 | 0 | 0 | 76.24431 | 0 | 19.17935 | 0 | 0 | 4.576339 | 28 | 10.95
82.2 | 56.46 | 19.26 | 1.55841 | 0 | 0 | 73.34055 | 0 | 21.52372 | 0 | 0 | 5.135724 | 28 | 12.02
82.2 | 56.46 | 19.26 | 1.55841 | 0 | 0 | 70.64986 | 0 | 23.69608 | 0 | 0 | 5.654064 | 28 | 14.26
82.2 | 56.46 | 19.26 | 1.55841 | 0 | 0 | 65.82027 | 0 | 27.59528 | 0 | 0 | 6.584444 | 28 | 17.04
37.7 | 14.07 | 19.05 | 1.688277 | 0 | 0 | 80.60331 | 0 | 16.92636 | 0 | 0 | 2.470333 | 28 | 15.86
37.7 | 14.07 | 19.05 | 1.688277 | 0 | 0 | 77.59321 | 0 | 19.5531 | 0 | 0 | 2.853695 | 28 | 18.92
37.7 | 14.07 | 19.05 | 1.688277 | 0 | 0 | 74.79983 | 0 | 21.99071 | 0 | 0 | 3.209455 | 28 | 19.46
37.7 | 14.07 | 19.05 | 1.688277 | 0 | 0 | 72.20059 | 0 | 24.25891 | 0 | 0 | 3.54049 | 28 | 22.03
37.7 | 14.07 | 19.05 | 1.688277 | 0 | 0 | 67.50883 | 0 | 28.35314 | 0 | 0 | 4.138026 | 28 | 23.48
37.7 | 14.07 | 19.05 | 1.688277 | 0 | 0 | 79.72796 | 0 | 16.74254 | 0 | 0 | 3.529508 | 28 | 17.25
37.7 | 14.07 | 19.05 | 1.688277 | 0 | 0 | 76.62141 | 0 | 19.30821 | 0 | 0 | 4.070379 | 28 | 18.98
37.7 | 14.07 | 19.05 | 1.688277 | 0 | 0 | 73.74788 | 0 | 21.68144 | 0 | 0 | 4.570682 | 28 | 20.72
37.7 | 14.07 | 19.05 | 1.688277 | 0 | 0 | 71.08208 | 0 | 23.8831 | 0 | 0 | 5.034816 | 28 | 22.38
37.7 | 14.07 | 19.05 | 1.688277 | 0 | 0 | 66.28968 | 0 | 27.84111 | 0 | 0 | 5.869207 | 28 | 24.26
37.7 | 14.07 | 19.05 | 1.688277 | 0 | 0 | 80.34161 | 0 | 16.8714 | 0 | 0 | 2.786985 | 28 | 14
37.7 | 14.07 | 19.05 | 1.688277 | 0 | 0 | 77.30234 | 0 | 19.4798 | 0 | 0 | 3.217866 | 28 | 17.14
37.7 | 14.07 | 19.05 | 1.688277 | 0 | 0 | 74.48462 | 0 | 21.89804 | 0 | 0 | 3.617335 | 28 | 20.41
37.7 | 14.07 | 19.05 | 1.688277 | 0 | 0 | 71.8651 | 0 | 24.14619 | 0 | 0 | 3.988706 | 28 | 21.89
37.7 | 14.07 | 19.05 | 1.688277 | 0 | 0 | 67.14248 | 0 | 28.19928 | 0 | 0 | 4.658235 | 28 | 22.71
37.7 | 14.07 | 19.05 | 1.688277 | 0 | 0 | 79.35863 | 0 | 16.66498 | 0 | 0 | 3.976391 | 28 | 11.46
37.7 | 14.07 | 19.05 | 1.688277 | 0 | 0 | 76.21237 | 0 | 19.20513 | 0 | 0 | 4.582491 | 28 | 14.33
37.7 | 14.07 | 19.05 | 1.688277 | 0 | 0 | 73.30608 | 0 | 21.55156 | 0 | 0 | 5.142365 | 28 | 16.58
37.7 | 14.07 | 19.05 | 1.688277 | 0 | 0 | 70.6133 | 0 | 23.72559 | 0 | 0 | 5.661107 | 28 | 18.08
37.7 | 14.07 | 19.05 | 1.688277 | 0 | 0 | 65.78061 | 0 | 27.6273 | 0 | 0 | 6.592085 | 28 | 18.64
37.7 | 14.07 | 19.05 | 1.688277 | 0 | 0 | 82.72696 | 0 | 13.89785 | 0 | 0 | 3.375192 | 28 | 11.58
37.7 | 14.07 | 19.05 | 1.688277 | 0 | 0 | 82.72696 | 0 | 13.89785 | 0 | 0.1687596 | 3.206433 | 28 | 11.61
37.7 | 14.07 | 19.05 | 1.688277 | 0 | 0 | 82.72696 | 0 | 13.89785 | 0 | 0.3375192 | 3.037673 | 28 | 12.16
37.7 | 14.07 | 19.05 | 1.688277 | 0 | 0 | 82.72696 | 0 | 13.89785 | 0 | 0.5062789 | 2.868913 | 28 | 12
37.7 | 14.07 | 19.05 | 1.688277 | 0 | 0 | 82.72696 | 0 | 13.89785 | 0 | 0.6750385 | 2.700154 | 28 | 12.47
37.7 | 14.07 | 19.05 | 1.688277 | 0 | 0 | 82.72696 | 0 | 13.89785 | 0 | 0.8437981 | 2.531394 | 28 | 12.62
37.7 | 14.07 | 19.05 | 1.688277 | 0 | 0 | 82.72696 | 0 | 13.89785 | 0 | 1.350077 | 2.025115 | 28 | 13.05
37.7 | 14.07 | 19.05 | 1.688277 | 0 | 0 | 82.72696 | 0 | 13.89785 | 0 | 1.856356 | 1.518837 | 28 | 13.37
37.7 | 14.07 | 19.05 | 1.688277 | 0 | 0 | 82.72696 | 0 | 13.89785 | 0 | 2.193875 | 1.181317 | 28 | 14.32
37.7 | 14.07 | 19.05 | 1.688277 | 0 | 0 | 82.72696 | 0 | 13.89785 | 0 | 2.531394 | 0.8437981 | 28 | 15.57
37.7 | 14.07 | 19.05 | 1.688277 | 0 | 0 | 82.72696 | 0 | 13.89785 | 0 | 0 | 3.375192 | 28 | 17.55
37.7 | 14.07 | 19.05 | 1.688277 | 0 | 0 | 82.72696 | 0 | 13.89785 | 0 | 0 | 3.375192 | 28 | 18.33
37.7 | 14.07 | 19.05 | 1.688277 | 0 | 0 | 82.72696 | 0 | 13.89785 | 0 | 0 | 3.375192 | 28 | 18.31
37.7 | 14.07 | 19.05 | 1.688277 | 0 | 0 | 83.09705 | 0 | 13.96003 | 0 | 0 | 2.942924 | 28 | 12.35
37.7 | 14.07 | 19.05 | 1.688277 | 0 | 0 | 83.09705 | 0 | 13.96003 | 0 | 0.1471462 | 2.795778 | 28 | 13.03
37.7 | 14.07 | 19.05 | 1.688277 | 0 | 0 | 83.09705 | 0 | 13.96003 | 0 | 0.2942924 | 2.648632 | 28 | 13.6
37.7 | 14.07 | 19.05 | 1.688277 | 0 | 0 | 83.09705 | 0 | 13.96003 | 0 | 0.4414386 | 2.501486 | 28 | 14.24
37.7 | 14.07 | 19.05 | 1.688277 | 0 | 0 | 83.09705 | 0 | 13.96003 | 0 | 0.5885848 | 2.354339 | 28 | 14.7
37.7 | 14.07 | 19.05 | 1.688277 | 0 | 0 | 83.09705 | 0 | 13.96003 | 0 | 0.7357311 | 2.207193 | 28 | 15.01
37.7 | 14.07 | 19.05 | 1.688277 | 0 | 0 | 83.09705 | 0 | 13.96003 | 0 | 1.17717 | 1.765755 | 28 | 14.93
37.7 | 14.07 | 19.05 | 1.688277 | 0 | 0 | 83.09705 | 0 | 13.96003 | 0 | 1.618608 | 1.324316 | 28 | 15.27
37.7 | 14.07 | 19.05 | 1.688277 | 0 | 0 | 83.09705 | 0 | 13.96003 | 0 | 1.912901 | 1.030023 | 28 | 14.72
37.7 | 14.07 | 19.05 | 1.688277 | 0 | 0 | 83.09705 | 0 | 13.96003 | 0 | 2.207193 | 0.7357311 | 28 | 13.38
37.7 | 14.07 | 19.05 | 1.688277 | 0 | 0 | 82.77584 | 0 | 13.90606 | 0 | 0 | 3.318092 | 28 | 12.57
37.7 | 14.07 | 19.05 | 1.688277 | 0 | 0 | 82.77584 | 0 | 13.90606 | 0 | 0.1659046 | 3.152188 | 28 | 13.54
37.7 | 14.07 | 19.05 | 1.688277 | 0 | 0 | 82.77584 | 0 | 13.90606 | 0 | 0.3318092 | 2.986283 | 28 | 13.38
37.7 | 14.07 | 19.05 | 1.688277 | 0 | 0 | 82.77584 | 0 | 13.90606 | 0 | 0.4977139 | 2.820379 | 28 | 13.73
37.7 | 14.07 | 19.05 | 1.688277 | 0 | 0 | 82.77584 | 0 | 13.90606 | 0 | 0.6636185 | 2.654474 | 28 | 13.7
37.7 | 14.07 | 19.05 | 1.688277 | 0 | 0 | 82.77584 | 0 | 13.90606 | 0 | 0.8295231 | 2.488569 | 28 | 14.01
37.7 | 14.07 | 19.05 | 1.688277 | 0 | 0 | 82.77584 | 0 | 13.90606 | 0 | 1.327237 | 1.990855 | 28 | 14.06
37.7 | 14.07 | 19.05 | 1.688277 | 0 | 0 | 82.77584 | 0 | 13.90606 | 0 | 1.824951 | 1.493142 | 28 | 14.03
37.7 | 14.07 | 19.05 | 1.688277 | 0 | 0 | 82.77584 | 0 | 13.90606 | 0 | 2.15676 | 1.161332 | 28 | 14.65
37.7 | 14.07 | 19.05 | 1.688277 | 0 | 0 | 82.77584 | 0 | 13.90606 | 0 | 2.488569 | 0.8295231 | 28 | 14.82
Note on E1: 李俊赞 水灰比
Note on K1: 李俊赞: 硅酸钠（SS）由SiO2（29.48%）、Na2O（9.52%）组成，二氧化硅模量（SiO2和Na2O的摩尔比）为3.2。密度和pH值分别为1.43g/cm3和11.98。

## original
Name | Num | 100% of the soil with particle size less than(mm) | 80% of the soil with particle size less than(mm) | e | specific gravity | ds | CC(%) | ωL/% | ωP/% | Plastic Index | Optimal water content （%） | natural water content (%) | shrinkage limit（%） | wc (%) | PH | ρ(g/cm3) | ρd(g/cm3) | max ρd(g/cm3) | wc/C | sodium silicate modules | OPC grade (Mpa) | n(OPC) % | metakaolin(%) | GGBS(%) | Fly Ash (%) | humic acid (%) | gypsum (%) | hydrated lime (%) | steel slag (%) | GBFS(%) | Na2SO4(%) | Na2SiO3(%) | NaOH(%) | naphthalene-based superplasticizer(%) | Composite catalyst modifierCN (%) | clay particle(%) | UCS-0d(KPa) | UCS-1d(KPa) | UCS-3d(KPa) | UCS-7d(KPa) | UCS-14d(KPa) | UCS-15d(KPa) | UCS-(28d)(KPa) | UCS-(60d)(KPa) | UCS-(90d)(KPa) | UCS-(120d)(KPa) | UCS-(180d)(KPa)
Prediction of unconfined compressive strength of cement–fly ash stabilized soil using support vector machines | 1 | 5 | 0.07 |  |  | 2.75 | 100 | 35.5 | 14.3 | 21.2 | 22.8 | [6 empty] | 1.549 |  |  | 43 | 0 |  |  | 0 | [14 empty] | 47.7 | 94.1 |  | 128 |  | 120 | 210
| 2 | 5 | 0.07 |  |  | 2.75 | 94 | 35.5 | 14.3 | 21.2 | 22.8 | [6 empty] | 1.549 |  |  | 43 | 2 |  |  | 4 | [14 empty] | 95 | 101 |  | 105 |  | 145 | 150
| 3 | 5 | 0.07 |  |  | 2.75 | 88 | 35.5 | 14.3 | 21.2 | 22.8 | [6 empty] | 1.549 |  |  | 43 | 4 |  |  | 8 | [14 empty] | 87 | 115 |  | 117 |  | 146 | 156
| 4 | 5 | 0.07 |  |  | 2.75 | 82 | 35.5 | 14.3 | 21.2 | 22.8 | [6 empty] | 1.549 |  |  | 43 | 6 |  |  | 12 | [14 empty] | 127 | 113 |  | 176 |  | 184 | 182
| 5 | 5 | 0.07 |  |  | 2.75 | 76 | 35.5 | 14.3 | 21.2 | 22.8 | [6 empty] | 1.549 |  |  | 43 | 8 |  |  | 16 | [14 empty] | 173 | 175 |  | 187 |  | 187 | 191
| 6 | 5 | 0.07 |  |  | 2.75 | 80 | 35.5 | 14.3 | 21.2 | 22.8 | [6 empty] | 1.549 |  |  | 43 | 4 |  |  | 16 | [14 empty] | 102 | 102 |  | 134 |  | 105 | 112
| 7 | 5 | 0.07 |  |  | 2.75 | 75 | 35.5 | 14.3 | 21.2 | 22.8 | [6 empty] | 1.549 |  |  | 43 | 5 |  |  | 20 | [14 empty] | 142 | 147 |  | 150 |  | 166 | 170
| 8 | 5 | 0.07 |  |  | 2.75 | 70 | 35.5 | 14.3 | 21.2 | 22.8 | [6 empty] | 1.549 |  |  | 43 | 6 |  |  | 24 | [14 empty] | 173 | 174 |  | 175 |  | 190 | 205
| 9 | 5 | 0.07 |  |  | 2.75 | 60 | 35.5 | 14.3 | 21.2 | 22.8 | [6 empty] | 1.549 |  |  | 43 | 8 |  |  | 32 | [14 empty] | 186 | 187 |  | 192 |  | 194 | 210
| 10 | 5 | 0.07 |  |  | 2.698 | 100 | 35.5 | 14.3 | 21.2 | 21.57 | [6 empty] | 1.696 |  |  | 43 | 0 |  |  | 0 | [14 empty] | 164 | 214 |  | 196 |  | 221 | 188
| 11 | 5 | 0.07 |  |  | 2.698 | 94 | 35.5 | 14.3 | 21.2 | 21.57 | [6 empty] | 1.696 |  |  | 43 | 2 |  |  | 4 | [14 empty] | 1193 | 1270 |  | 1357 |  | 1525 | 1616
| 12 | 5 | 0.07 |  |  | 2.698 | 88 | 35.5 | 14.3 | 21.2 | 21.57 | [6 empty] | 1.696 |  |  | 43 | 4 |  |  | 8 | [14 empty] | 1247 | 1229 |  | 1366 |  | 1480 | 1535
| 13 | 5 | 0.07 |  |  | 2.698 | 82 | 35.5 | 14.3 | 21.2 | 21.57 | [6 empty] | 1.696 |  |  | 43 | 6 |  |  | 12 | [14 empty] | 1503 | 1970 |  | 1826 |  | 1934 | 2024
| 14 | 5 | 0.07 |  |  | 2.698 | 76 | 35.5 | 14.3 | 21.2 | 21.57 | [6 empty] | 1.696 |  |  | 43 | 8 |  |  | 16 | [14 empty] | 1913 | 1805 |  | 1961 |  | 2054 | 2091
| 15 | 5 | 0.07 |  |  | 2.698 | 80 | 35.5 | 14.3 | 21.2 | 21.57 | [6 empty] | 1.696 |  |  | 43 | 4 |  |  | 16 | [14 empty] | 1239 | 1372 |  | 1210 |  | 1394 | 1472
| 16 | 5 | 0.07 |  |  | 2.698 | 75 | 35.5 | 14.3 | 21.2 | 21.57 | [6 empty] | 1.696 |  |  | 43 | 5 |  |  | 20 | [14 empty] | 1661 | 1696 |  | 1796 |  | 1830 | 1837
| 17 | 5 | 0.07 |  |  | 2.698 | 70 | 35.5 | 14.3 | 21.2 | 21.57 | [6 empty] | 1.696 |  |  | 43 | 6 |  |  | 24 | [14 empty] | 1926 | 1853 |  | 2054 |  | 2083 | 2072
| 18 | 5 | 0.07 |  |  | 2.698 | 60 | 35.5 | 14.3 | 21.2 | 21.57 | [6 empty] | 1.696 |  |  | 43 | 8 |  |  | 32 | [14 empty] | 2063 | 1996 |  | 2081 |  | 2163 | 2195
Effect of Ground Granulated Blast Furnace Slag and Metakaolin on Geotechnical Properties of Clayey Soil | 1 | 5 | 0.02 |  |  | 2.66 | 100 | 51.24 | 24.55 | 26.69 | 19.62 | [6 empty] | 1.679 |  |  | 0 | [16 empty] | 137.123 |  | 330.52171 |  |  | 811.75799
| 2 | 5 | 0.02 |  |  | 2.66 | 90 | 51.24 | 24.55 | 26.69 | 19.62 | [6 empty] | 1.68061 |  |  | 0 |  |  | 10 | [13 empty] | 151.6907 |  | 619.36395 |  |  | 922.77388
| 3 | 5 | 0.02 |  |  | 2.66 | 85 | 51.24 | 24.55 | 26.69 | 19.62 | [6 empty] | 1.69269 |  |  | 0 |  |  | 15 | [13 empty] | 168.26773 |  | 787.14361 |  |  | 1076.99051
| 4 | 5 | 0.02 |  |  | 2.66 | 80 | 51.24 | 24.55 | 26.69 | 19.62 | [6 empty] | 1.69043 |  |  | 0 |  |  | 20 | [13 empty] | 156.71404 |  | 703.25378 |  |  | 1027.25941
| 5 | 5 | 0.02 |  |  | 2.66 | 75 | 51.24 | 24.55 | 26.69 | 19.62 | [6 empty] | 1.68589 |  |  | 0 |  |  | 25 | [13 empty] | 144.15568 |  | 678.6394 |  |  | 1002.1427
| 6 | 5 | 0.02 |  |  | 2.66 | 78 | 51.24 | 24.55 | 26.69 | 19.62 | [6 empty] | 1.69335 |  |  | 0 |  | 7 | 15 | [13 empty] | 172.83364 |  | 770.80203 |  |  | 1146.68484
| 7 | 5 | 0.02 |  |  | 2.66 | 77 | 51.24 | 24.55 | 26.69 | 19.62 | [6 empty] | 1.69519 |  |  | 0 |  | 8 | 15 | [13 empty] | 181.14701 |  | 820.0884 |  |  | 1202.50314
| 8 | 5 | 0.02 |  |  | 2.66 | 76 | 51.24 | 24.55 | 26.69 | 19.62 | [6 empty] | 1.69755 |  |  | 0 |  | 9 | 15 | [13 empty] | 191.2418 |  | 836.71513 |  |  | 1288.60584
| 9 | 5 | 0.02 |  |  | 2.66 | 75 | 51.24 | 24.55 | 26.69 | 19.62 | [6 empty] | 1.69309 |  |  | 0 |  | 10 | 15 | [13 empty] | 177.58414 |  | 813.55648 |  |  | 1244.66378
Experimental investigation on the stabilization of soft clay using granulated blast furnace slag | 1 | 5 | 0.23 |  |  | 2.6 | 100 | 91 | 33 | 58 | 27 |  | 20 | 27 |  |  |  | 1.386814 |  |  | 0 |  |  | 0 | [12 empty] | 98 | 98 | 98 | 98 | 98 |  | 98 | 98 | 98 | 98
| 2 | 5 | 0.23 |  |  | 2.56 | 90 | 79 | 34 | 45 | 24.6 |  | 21 | 24.6 |  |  |  | 1.468391 |  |  | 0 |  |  | 10 | [12 empty] | 117 |  | 150 | 219 | 271 |  | 282
| 3 | 5 | 0.23 |  |  | 2.54 | 80 | 72 | 36 | 36 | 24 |  | 23 | 24 |  |  |  | 1.498983 |  |  | 0 |  |  | 20 | [12 empty] | 125 |  | 167 | 267 | 422 |  | 470
| 4 | 5 | 0.23 |  |  | 2.5 | 70 | 67 | 39 | 28 | 22.6 |  | 25 | 22.6 |  |  |  | 1.519377 |  |  | 0 |  |  | 30 | [12 empty] | 147 |  | 259 | 335 | 452 |  | 514
| 5 | 5 | 0.23 |  |  | 2.47 | 60 | 63 | 39 | 24 | 22.2 |  | 28 | 22.2 |  |  |  | 1.529574 |  |  | 0 |  |  | 40 | [12 empty] | 138 |  | 197 | 377 | 529 |  | 585
| 6 | 5 | 0.23 |  |  | 2.43 | 50 | 61 | 41 | 20 | 21.8 |  | 32 | 21.8 |  |  |  | 1.519377 |  |  | 0 |  |  | 50 | [12 empty] | 132 |  | 140 | 316 | 502 |  | 518
Ground granulated blast furnace slag as a soil stabilizer for road construction | G |  |  |  |  | 3.07 | 0 | 78 | 33 | 45 | 19 | [6 empty] | 1.680612 |  |  | 0 |  |  | 100 | [12 empty] | 320 | 320 | 320 | 320 | 320 |  | 320 | 320 | 320 | 320
| 5G95S |  |  |  |  | 2.41 | 95 | 78 | 33 | 45 | 15.96962 | [6 empty] | 1.733148 |  |  | 0 |  |  | 5 | [12 empty] | 247.27685 |  |  | 409.5526 | 588.46254 |  | 748.89005
| 10G90S |  |  |  |  | 2.41 | 90 | 70 | 28 | 42 | 14.96762 | [6 empty] | 1.737866 |  |  | 0 |  |  | 10 | [12 empty] | 293.85258 |  |  | 537.82068 | 686.04978 |  | 777.72264
| 15G85S |  |  |  |  | 2.41 | 85 | 66 | 26 | 40 | 15.06397 | [6 empty] | 1.750189 |  |  | 0 |  |  | 15 | [12 empty] | 323.79412 |  |  | 605.46638 | 766.63318 |  | 831.32169
| 20G80S |  |  |  |  | 2.41 | 80 | 58 | 24 | 34 | 14.05555 | [6 empty] | 1.769195 |  |  | 0 |  |  | 20 | [12 empty] | 353.73566 |  |  | 847.58623 | 997.66358 |  | 1098.20801
| 25G75S |  |  |  |  | 2.41 | 75 | 55 | 23 | 32 | 13.05356 | [6 empty] | 1.798689 |  |  | 0 |  |  | 25 | [12 empty] | 355.5839 |  |  | 938.88945 | 1084.53101 |  | 1198.01314
| 30G70S |  |  |  |  | 2.41 | 70 | 52 | 22 | 30 | 11.91026 | [6 empty] | 1.795281 |  |  | 0 |  |  | 30 | [12 empty] | 356.69285 |  |  | 887.13864 | 1026.49617 |  | 1147.00163
| S |  |  |  |  | 2.41 | 100 | 79 | 34 | 45 | 18 | [6 empty] | 1.710078 |  |  | 0 |  |  | 0 | [12 empty] | 280 | 280 | 280 | 280 | 280 |  | 280 | 280 | 280 | 280
| 23G75S2C |  |  |  |  | 2.41 | 75 | 78 | 33 | 45 | 15 | [6 empty] | 1.802041 |  |  |  | 2 |  | 23 | [12 empty] | 610 |  |  | 1040 | 1090 |  | 1260
| 21G75S4C |  |  |  |  | 2.41 | 75 | 78 | 33 | 45 | 15.5 | [6 empty] | 1.810204 |  |  |  | 4 |  | 21 | [12 empty] | 630 |  |  | 1120 | 1370 |  | 1550
| 19G75S6C |  |  |  |  | 2.41 | 75 | 78 | 33 | 45 | 15.9 | [6 empty] | 1.820408 |  |  |  | 6 |  | 19 | [12 empty] | 670 |  |  | 1340 | 1720 |  | 1870
| 16G75S9C |  |  |  |  | 2.41 | 75 | 78 | 33 | 45 | 16 | [6 empty] | 1.827551 |  |  |  | 9 |  | 16 | [12 empty] | 710 |  |  | 2230 | 2340 |  | 2780
Study on the engineering properties of Nansha organic soil solidified with cement - based admixtures | 1 |  |  | 1.67 |  | 2.73 | 91 | 56 | 35.2 | 20.8 | 13.69 | 59.8 |  | 60 |  |  |  | 1.835 | 0.5 |  | 42.5 | 9 |  |  |  | 0 | [13 empty] | 120 |  |  | 250
| 2 |  |  | 1.67 |  | 2.73 | 88 | 56 | 35.2 | 20.8 |  |  |  | 60 |  |  |  | 1.835 | 0.5 |  | 42.5 | 9 |  |  |  | 3 | [13 empty] | 60 |  |  | 180
| 3 |  |  | 1.67 |  | 2.73 | 86 | 56 | 35.2 | 20.8 |  |  |  | 60 |  |  |  | 1.835 | 0.5 |  | 42.5 | 9 |  |  |  | 5 | [13 empty] | 70 |  |  | 160
| 4 |  |  | 1.67 |  | 2.73 | 81 | 56 | 35.2 | 20.8 |  |  |  | 60 |  |  |  | 1.835 | 0.5 |  | 42.5 | 9 |  |  |  | 10 | [13 empty] | 70 |  |  | 150
| 5 |  |  | 1.67 |  | 2.73 | 71 | 56 | 35.2 | 20.8 |  |  |  | 60 |  |  |  | 1.835 | 0.5 |  | 42.5 | 9 |  |  |  | 20 | [13 empty] | 60 |  |  | 140
| 6 |  |  | 1.67 |  | 2.73 | 88 | 56 | 35.2 | 20.8 |  |  |  | 60 |  |  |  | 1.835 | 0.5 |  | 42.5 | 12 |  |  |  | 0 | [13 empty] | 320 |  |  | 490
| 7 |  |  | 1.67 |  | 2.73 | 85 | 56 | 35.2 | 20.8 |  |  |  | 60 |  |  |  | 1.835 | 0.5 |  | 42.5 | 12 |  |  |  | 3 | [13 empty] | 230 |  |  | 290
| 8 |  |  | 1.67 |  | 2.73 | 83 | 56 | 35.2 | 20.8 |  |  |  | 60 |  |  |  | 1.835 | 0.5 |  | 42.5 | 12 |  |  |  | 5 | [13 empty] | 110 |  |  | 270
| 9 |  |  | 1.67 |  | 2.73 | 78 | 56 | 35.2 | 20.8 |  |  |  | 60 |  |  |  | 1.835 | 0.5 |  | 42.5 | 12 |  |  |  | 10 | [13 empty] | 130 |  |  | 260
| 10 |  |  | 1.67 |  | 2.73 | 68 | 56 | 35.2 | 20.8 |  |  |  | 60 |  |  |  | 1.835 | 0.5 |  | 42.5 | 12 |  |  |  | 20 | [13 empty] | 120 |  |  | 240
| 11 |  |  | 1.67 |  | 2.73 | 85 | 56 | 35.2 | 20.8 |  |  |  | 60 |  |  |  | 1.835 | 0.5 |  | 42.5 | 15 |  |  |  | 0 | [13 empty] | 470 |  |  | 630
| 12 |  |  | 1.67 |  | 2.73 | 82 | 56 | 35.2 | 20.8 |  |  |  | 60 |  |  |  | 1.835 | 0.5 |  | 42.5 | 15 |  |  |  | 3 | [13 empty] | 330 |  |  | 450
| 13 |  |  | 1.67 |  | 2.73 | 80 | 56 | 35.2 | 20.8 |  |  |  | 60 |  |  |  | 1.835 | 0.5 |  | 42.5 | 15 |  |  |  | 5 | [13 empty] | 210 |  |  | 310
| 14 |  |  | 1.67 |  | 2.73 | 75 | 56 | 35.2 | 20.8 |  |  |  | 60 |  |  |  | 1.835 | 0.5 |  | 42.5 | 15 |  |  |  | 10 | [13 empty] | 190 |  |  | 300
| 15 |  |  | 1.67 |  | 2.73 | 65 | 56 | 35.2 | 20.8 |  |  |  | 60 |  |  |  | 1.835 | 0.5 |  | 42.5 | 15 |  |  |  | 20 | [13 empty] | 220 |  |  | 290
| 16 |  |  | 1.67 |  | 2.73 | 80 | 56 | 35.2 | 20.8 |  |  |  | 60 |  |  |  | 1.835 | 0.5 |  | 42.5 | 20 |  |  |  | 0 | [13 empty] | 710 |  |  | 1070
| 17 |  |  | 1.67 |  | 2.73 | 77 | 56 | 35.2 | 20.8 |  |  |  | 60 |  |  |  | 1.835 | 0.5 |  | 42.5 | 20 |  |  |  | 3 | [13 empty] | 450 |  |  | 520
| 18 |  |  | 1.67 |  | 2.73 | 75 | 56 | 35.2 | 20.8 |  |  |  | 60 |  |  |  | 1.835 | 0.5 |  | 42.5 | 20 |  |  |  | 5 | [13 empty] | 390 |  |  | 510
| 19 |  |  | 1.67 |  | 2.73 | 70 | 56 | 35.2 | 20.8 |  |  |  | 60 |  |  |  | 1.835 | 0.5 |  | 42.5 | 20 |  |  |  | 10 | [13 empty] | 370 |  |  | 450
| 20 |  |  | 1.67 |  | 2.73 | 60 | 56 | 35.2 | 20.8 |  |  |  | 60 |  |  |  | 1.835 | 0.5 |  | 42.5 | 20 |  |  |  | 20 | [13 empty] | 350 |  |  | 400
| 21 |  |  | 1.67 |  | 2.73 | 75 | 56 | 35.2 | 20.8 |  |  |  | 60 |  |  |  | 1.835 | 0.5 |  | 42.5 | 25 |  |  |  | 0 | [13 empty] | 1080 |  |  | 1460
| 22 |  |  | 1.67 |  | 2.73 | 72 | 56 | 35.2 | 20.8 |  |  |  | 60 |  |  |  | 1.835 | 0.5 |  | 42.5 | 25 |  |  |  | 3 | [13 empty] | 630 |  |  | 850
| 23 |  |  | 1.67 |  | 2.73 | 70 | 56 | 35.2 | 20.8 |  |  |  | 60 |  |  |  | 1.835 | 0.5 |  | 42.5 | 25 |  |  |  | 5 | [13 empty] | 590 |  |  | 830
| 24 |  |  | 1.67 |  | 2.73 | 65 | 56 | 35.2 | 20.8 |  |  |  | 60 |  |  |  | 1.835 | 0.5 |  | 42.5 | 25 |  |  |  | 10 | [13 empty] | 430 |  |  | 720
| 25 |  |  | 1.67 |  | 2.73 | 55 | 56 | 35.2 | 20.8 |  |  |  | 60 |  |  |  | 1.835 | 0.5 |  | 42.5 | 25 |  |  |  | 20 | [13 empty] | 450 |  |  | 650
| 26 |  |  | 1.67 |  | 2.73 | 86 | 56 | 35.2 | 20.8 |  |  |  | 60 |  |  |  | 1.835 | 0.5 |  | 42.5 | 9 |  |  |  | 5 | [13 empty] | 70 | 120 |  | 160
| 27 |  |  | 1.67 |  | 2.73 | 83 | 56 | 35.2 | 20.8 |  |  |  | 60 |  |  |  | 1.835 | 0.5 |  | 42.5 | 12 |  |  |  | 5 | [13 empty] | 110 | 240 |  | 270
| 28 |  |  | 1.67 |  | 2.73 | 80 | 56 | 35.2 | 20.8 |  |  |  | 60 |  |  |  | 1.835 | 0.5 |  | 42.5 | 15 |  |  |  | 5 | [13 empty] | 210 | 260 |  | 310
| 29 |  |  | 1.67 |  | 2.73 | 75 | 56 | 35.2 | 20.8 |  |  |  | 60 |  |  |  | 1.835 | 0.5 |  | 42.5 | 20 |  |  |  | 5 | [13 empty] | 390 | 480 |  | 510
| 30 |  |  | 1.67 |  | 2.73 | 70 | 56 | 35.2 | 20.8 |  |  |  | 60 |  |  |  | 1.835 | 0.5 |  | 42.5 | 25 |  |  |  | 5 | [13 empty] | 590 | 800 |  | 830
| 31 |  |  | 1.67 |  | 2.73 | 78 | 56 | 35.2 | 20.8 |  |  |  | 60 |  |  |  | 1.835 | 0.5 |  | 42.5 | 15 |  |  |  | 5 | 2 | [12 empty] | 280 | 320 |  | 430
| 32 |  |  | 1.67 |  | 2.73 | 77 | 56 | 35.2 | 20.8 |  |  |  | 60 |  |  |  | 1.835 | 0.5 |  | 42.5 | 15 |  |  |  | 5 | 3 | [12 empty] | 360 | 470 |  | 500
| 33 |  |  | 1.67 |  | 2.73 | 76 | 56 | 35.2 | 20.8 |  |  |  | 60 |  |  |  | 1.835 | 0.5 |  | 42.5 | 15 |  |  |  | 5 | 4 | [12 empty] | 400 | 500 |  | 680
| 34 |  |  | 1.67 |  | 2.73 | 75 | 56 | 35.2 | 20.8 |  |  |  | 60 |  |  |  | 1.835 | 0.5 |  | 42.5 | 15 |  |  |  | 5 | 5 | [12 empty] | 440 | 570 |  | 800
| 35 |  |  | 1.67 |  | 2.73 | 74 | 56 | 35.2 | 20.8 |  |  |  | 60 |  |  |  | 1.835 | 0.5 |  | 42.5 | 15 |  |  |  | 5 | 6 | [12 empty] | 420 | 550 |  | 670
| 36 |  |  | 1.67 |  | 2.73 | 76 | 56 | 35.2 | 20.8 |  |  |  | 60 |  |  |  | 1.835 | 0.5 |  | 42.5 | 15 |  |  |  | 5 |  |  |  | 4 | [9 empty] | 250 | 270 |  | 400
| 37 |  |  | 1.67 |  | 2.73 | 74 | 56 | 35.2 | 20.8 |  |  |  | 60 |  |  |  | 1.835 | 0.5 |  | 42.5 | 15 |  |  |  | 5 |  |  |  | 6 | [9 empty] | 260 | 270 |  | 440
| 38 |  |  | 1.67 |  | 2.73 | 72 | 56 | 35.2 | 20.8 |  |  |  | 60 |  |  |  | 1.835 | 0.5 |  | 42.5 | 15 |  |  |  | 5 |  |  |  | 8 | [9 empty] | 220 | 250 |  | 330
| 39 |  |  | 1.67 |  | 2.73 | 70 | 56 | 35.2 | 20.8 |  |  |  | 60 |  |  |  | 1.835 | 0.5 |  | 42.5 | 15 |  |  |  | 5 |  |  |  | 10 | [9 empty] | 220 | 240 |  | 320
| 40 |  |  | 1.67 |  | 2.73 | 68 | 56 | 35.2 | 20.8 |  |  |  | 60 |  |  |  | 1.835 | 0.5 |  | 42.5 | 15 |  |  |  | 5 |  |  |  | 12 | [9 empty] | 210 | 240 |  | 330
Experimental study on the influence of different types and dosages of admixtures on the strength of cement solidified South China coastal organic soil. Guangdong | 1 |  |  | 1.87 |  |  | 85 | 59.3 | 32.7 | 26.6 |  |  |  | 60 |  |  |  | 1.72 | 0.5 |  | 32.5 | 15 |  |  |  |  | 0 | [12 empty] | 626.6239 | 945.00524 |  | 1714.56871
| 2 |  |  | 1.87 |  |  | 84 | 59.3 | 32.7 | 26.6 |  |  |  | 60 |  |  |  | 1.72 | 0.5 |  | 32.5 | 15 |  |  |  |  | 1 | [12 empty] | 1227.63253 | 1734.9996 |  | 2536.91197
| 3 |  |  | 1.87 |  |  | 83 | 59.3 | 32.7 | 26.6 |  |  |  | 60 |  |  |  | 1.72 | 0.5 |  | 32.5 | 15 |  |  |  |  | 2 | [12 empty] | 1168.04244 | 2271.31042 |  | 3180.48495
| 4 |  |  | 1.87 |  |  | 82 | 59.3 | 32.7 | 26.6 |  |  |  | 60 |  |  |  | 1.72 | 0.5 |  | 32.5 | 15 |  |  |  |  | 3 | [12 empty] | 1600.49625 | 2656.09215 |  | 3548.24094
| 5 |  |  | 1.87 |  |  | 81 | 59.3 | 32.7 | 26.6 |  |  |  | 60 |  |  |  | 1.72 | 0.5 |  | 32.5 | 15 |  |  |  |  | 4 | [12 empty] | 2373.46486 | 3645.28766 |  | 3933.02267
| 6 |  |  | 1.87 |  |  | 80 | 59.3 | 32.7 | 26.6 |  |  |  | 60 |  |  |  | 1.72 | 0.5 |  | 32.5 | 15 |  |  |  |  | 5 | [12 empty] | 2293.44388 | 3110.67942 |  | 3662.3134
| 7 |  |  | 1.87 |  |  | 85 | 59.3 | 32.7 | 26.6 |  |  |  | 60 |  |  |  | 1.72 | 0.5 |  | 32.5 | 15 | [5 empty] | 0 | [11 empty] | 631.94235 | 934.21093 |  | 1717.68299
| 8 |  |  | 1.87 |  |  | 84 | 59.3 | 32.7 | 26.6 |  |  |  | 60 |  |  |  | 1.72 | 0.5 |  | 32.5 | 15 | [5 empty] | 1 | [11 empty] | 1248.61069 | 1550.87926 |  | 2045.22487
| 9 |  |  | 1.87 |  |  | 83 | 59.3 | 32.7 | 26.6 |  |  |  | 60 |  |  |  | 1.72 | 0.5 |  | 32.5 | 15 | [5 empty] | 2 | [11 empty] | 1039.34782 | 1447.76423 |  | 1862.24623
| 10 |  |  | 1.87 |  |  | 82 | 59.3 | 32.7 | 26.6 |  |  |  | 60 |  |  |  | 1.72 | 0.5 |  | 32.5 | 15 | [5 empty] | 3 | [11 empty] | 831.09589 | 943.30931 |  | 1406.31603
| 11 |  |  | 1.87 |  |  | 81 | 59.3 | 32.7 | 26.6 |  |  |  | 60 |  |  |  | 1.72 | 0.5 |  | 32.5 | 15 | [5 empty] | 4 | [11 empty] | 683.49986 | 1107.08025 |  | 1466.97193
| 12 |  |  | 1.87 |  |  | 80 | 59.3 | 32.7 | 26.6 |  |  |  | 60 |  |  |  | 1.72 | 0.5 |  | 32.5 | 15 | [5 empty] | 5 | [11 empty] | 634.97514 | 766.39626 |  | 1174.81267
| 13 |  |  | 1.87 |  |  | 85 | 59.3 | 32.7 | 26.6 |  |  |  | 60 |  |  |  | 1.72 | 0.5 |  | 32.5 | 15 | [6 empty] | 0 | [10 empty] | 633.66782 | 930.48683 |  | 1716.50755
| 14 |  |  | 1.87 |  |  | 84 | 59.3 | 32.7 | 26.6 |  |  |  | 60 |  |  |  | 1.72 | 0.5 |  | 32.5 | 15 | [6 empty] | 1 | [10 empty] | 162.78827 | 217.75476 |  | 347.8421
| 15 |  |  | 1.87 |  |  | 83 | 59.3 | 32.7 | 26.6 |  |  |  | 60 |  |  |  | 1.72 | 0.5 |  | 32.5 | 15 | [6 empty] | 2 | [10 empty] | 297.76153 | 421.13075 |  | 677.03027
| 16 |  |  | 1.87 |  |  | 82 | 59.3 | 32.7 | 26.6 |  |  |  | 60 |  |  |  | 1.72 | 0.5 |  | 32.5 | 15 | [6 empty] | 3 | [10 empty] | 96.21775 | 142.02316 |  | 192.71447
| 17 |  |  | 1.87 |  |  | 81 | 59.3 | 32.7 | 26.6 |  |  |  | 60 |  |  |  | 1.72 | 0.5 |  | 32.5 | 15 | [6 empty] | 4 | [10 empty] | 183.55339 | 217.75476 |  | 350.28506
| 18 |  |  | 1.87 |  |  | 80 | 59.3 | 32.7 | 26.6 |  |  |  | 60 |  |  |  | 1.72 | 0.5 |  | 32.5 | 15 | [6 empty] | 5 | [10 empty] | 452.88916 | 594.58054 |  | 863.91631
| 19 |  |  | 1.87 |  |  | 85 | 59.3 | 32.7 | 26.6 |  |  |  | 60 |  |  |  | 1.72 | 0.5 |  | 32.5 | 15 | [9 empty] | 0 | [7 empty] | 628.22879 | 934.0487 |  | 1717.53897
| 20 |  |  | 1.87 |  |  | 84 | 59.3 | 32.7 | 26.6 |  |  |  | 60 |  |  |  | 1.72 | 0.5 |  | 32.5 | 15 | [9 empty] | 1 | [7 empty] | 936.82048 | 1241.71646 |  | 1831.18202
| 21 |  |  | 1.87 |  |  | 83 | 59.3 | 32.7 | 26.6 |  |  |  | 60 |  |  |  | 1.72 | 0.5 |  | 32.5 | 15 | [9 empty] | 2 | [7 empty] | 954.3751 | 1292.53246 |  | 1738.7893
| 22 |  |  | 1.87 |  |  | 82 | 59.3 | 32.7 | 26.6 |  |  |  | 60 |  |  |  | 1.72 | 0.5 |  | 32.5 | 15 | [9 empty] | 3 | [7 empty] | 1104.05131 | 1355.35951 |  | 2166.5676
| 23 |  |  | 1.87 |  |  | 81 | 59.3 | 32.7 | 26.6 |  |  |  | 60 |  |  |  | 1.72 | 0.5 |  | 32.5 | 15 | [9 empty] | 4 | [7 empty] | 1134.5409 | 1442.20867 |  | 2232.16643
| 24 |  |  | 1.87 |  |  | 80 | 59.3 | 32.7 | 26.6 |  |  |  | 60 |  |  |  | 1.72 | 0.5 |  | 32.5 | 15 | [9 empty] | 5 | [7 empty] | 1178.88941 | 1358.13129 |  | 2064.93561
Experimental study on solidification of Nansha soft soil with slag and cement | 1 |  |  | 1.74 |  | 2.7 | 75 | 52.8 | 38.1 | 14.7 |  |  |  | 70 |  |  | 1.09 |  | 0.5 |  | 42.5 | 25 | [7 empty] | 0 | [9 empty] | 872 |  | 985 | 1080
| 2 |  |  | 1.74 |  | 2.7 | 75 | 52.8 | 38.1 | 14.7 |  |  |  | 70 |  |  | 1.09 |  | 0.5 |  | 42.5 | 20 | [7 empty] | 5 | [9 empty] | 902 |  | 975 | 1120
| 3 |  |  | 1.74 |  | 2.7 | 75 | 52.8 | 38.1 | 14.7 |  |  |  | 70 |  |  | 1.09 |  | 0.5 |  | 42.5 | 15 | [7 empty] | 10 | [9 empty] | 923 |  | 998 | 1173
| 4 |  |  | 1.74 |  | 2.7 | 75 | 52.8 | 38.1 | 14.7 |  |  |  | 70 |  |  | 1.09 |  | 0.5 |  | 42.5 | 10 | [7 empty] | 15 | [9 empty] | 972 |  | 1025 | 1200
| 5 |  |  | 1.74 |  | 2.7 | 75 | 52.8 | 38.1 | 14.7 |  |  |  | 70 |  |  | 1.09 |  | 0.5 |  | 42.5 | 5 | [7 empty] | 20 | [9 empty] | 840 |  | 890 | 1060
| 6 |  |  | 1.74 |  | 2.7 | 75 | 52.8 | 38.1 | 14.7 |  |  |  | 70 |  |  | 1.09 |  | 0.5 |  | 42.5 | 25 |  |  | 0 | [14 empty] | 872 |  | 985 | 1080
| 7 |  |  | 1.74 |  | 2.7 | 75 | 52.8 | 38.1 | 14.7 |  |  |  | 70 |  |  | 1.09 |  | 0.5 |  | 42.5 | 20 |  |  | 5 | [14 empty] | 637 |  | 859 | 1010
| 8 |  |  | 1.74 |  | 2.7 | 75 | 52.8 | 38.1 | 14.7 |  |  |  | 70 |  |  | 1.09 |  | 0.5 |  | 42.5 | 15 |  |  | 10 | [14 empty] | 450 |  | 535 | 678
| 9 |  |  | 1.74 |  | 2.7 | 75 | 52.8 | 38.1 | 14.7 |  |  |  | 70 |  |  | 1.09 |  | 0.5 |  | 42.5 | 10 |  |  | 15 | [14 empty] | 159 |  | 205 | 315
| 10 |  |  | 1.74 |  | 2.7 | 75 | 52.8 | 38.1 | 14.7 |  |  |  | 70 |  |  | 1.09 |  | 0.5 |  | 42.5 | 5 |  |  | 20 | [14 empty] | 90 |  | 120 | 150
Experimental study on solidification of Guangzhou Nansha soft soil with slag and cement | 1 |  |  | 1.74 |  |  | 75 | 52.84 | 38.14 | 14.7 |  | 69.28 |  |  |  | 1.67 | 1.09 |  | 0.5 |  | 42.5 | 25 | [7 empty] | 0 | [9 empty] | 872 |  | 985 | 1080
| 2 |  |  | 1.74 |  |  | 75 | 52.84 | 38.14 | 14.7 |  | 69.28 |  |  |  | 1.67 | 1.09 |  | 0.5 |  | 42.5 | 20 | [7 empty] | 5 | [9 empty] | 902 |  | 975 | 1120
| 3 |  |  | 1.74 |  |  | 75 | 52.84 | 38.14 | 14.7 |  | 69.28 |  |  |  | 1.67 | 1.09 |  | 0.5 |  | 42.5 | 15 | [7 empty] | 10 | [9 empty] | 923 |  | 998 | 1173
| 4 |  |  | 1.74 |  |  | 75 | 52.84 | 38.14 | 14.7 |  | 69.28 |  |  |  | 1.67 | 1.09 |  | 0.5 |  | 42.5 | 10 | [7 empty] | 15 | [9 empty] | 972 |  | 1025 | 1200
| 5 |  |  | 1.74 |  |  | 75 | 52.84 | 38.14 | 14.7 |  | 69.28 |  |  |  | 1.67 | 1.09 |  | 0.5 |  | 42.5 | 5 | [7 empty] | 20 | [9 empty] | 840 |  | 890 | 1060
Experimental study on strength model of cement soil with slag and its mix design optimization | 1 |  |  | 2.01 |  | 2.68 | 90 | 22.04 | 2.09 | 19.95 |  | 74.9 |  |  |  | 1.56 |  |  | 0 |  | 32.5 | 10 | [7 empty] | 0 | [9 empty] | 370
| 2 |  |  | 2.01 |  | 2.68 | 85 | 22.04 | 2.09 | 19.95 |  | 74.9 |  |  |  | 1.56 |  |  | 0 |  | 32.5 | 15 | [7 empty] | 0 | [9 empty] | 520
| 3 |  |  | 2.01 |  | 2.68 | 82 | 22.04 | 2.09 | 19.95 |  | 74.9 |  |  |  | 1.56 |  |  | 0 |  | 32.5 | 10.8 | [7 empty] | 7.2 | [9 empty] | 1050
| 4 |  |  | 2.01 |  | 2.68 | 78 | 22.04 | 2.09 | 19.95 |  | 74.9 |  |  |  | 1.56 |  |  | 0 |  | 32.5 | 8.8 | [7 empty] | 13.2 | [10 empty] | 1750
| 5 |  |  | 2.01 |  | 2.68 | 90 | 22.04 | 2.09 | 19.95 |  | 74.9 |  |  |  | 1.56 |  |  | 0 |  | 32.5 | 2 | [7 empty] | 8 | [10 empty] | 510
| 6 |  |  | 2.01 |  | 2.68 | 85 | 22.04 | 2.09 | 19.95 |  | 74.9 |  |  |  | 1.56 |  |  | 0 |  | 32.5 | 15 | [7 empty] | 0 | [10 empty] | 950
| 7 |  |  | 2.01 |  | 2.68 | 82 | 22.04 | 2.09 | 19.95 |  | 74.9 |  |  |  | 1.56 |  |  | 0 |  | 32.5 | 14.4 | [7 empty] | 3.6 | [10 empty] | 1160
| 8 |  |  | 2.01 |  | 2.68 | 78 | 22.04 | 2.09 | 19.95 |  | 74.9 |  |  |  | 1.56 |  |  | 0 |  | 32.5 | 13.2 | [7 empty] | 8.8 | [12 empty] | 2050
| 9 |  |  | 2.01 |  | 2.68 | 90 | 22.04 | 2.09 | 19.95 |  | 74.9 |  |  |  | 1.56 |  |  | 0 |  | 32.5 | 4 | [7 empty] | 6 | [12 empty] | 1720
| 10 |  |  | 2.01 |  | 2.68 | 85 | 22.04 | 2.09 | 19.95 |  | 74.9 |  |  |  | 1.56 |  |  | 0 |  | 32.5 | 3 | [7 empty] | 12 | [12 empty] | 1060
| 11 |  |  | 2.01 |  | 2.68 | 82 | 22.04 | 2.09 | 19.95 |  | 74.9 |  |  |  | 1.56 |  |  | 0 |  | 32.5 | 18 | [7 empty] | 0 | [12 empty] | 1210
| 12 |  |  | 2.01 |  | 2.68 | 78 | 22.04 | 2.09 | 19.95 |  | 74.9 |  |  |  | 1.56 |  |  | 0 |  | 32.5 | 17.6 | [7 empty] | 4.4 | [13 empty] | 1640
| 13 |  |  | 2.01 |  | 2.68 | 90 | 22.04 | 2.09 | 19.95 |  | 74.9 |  |  |  | 1.56 |  |  | 0 |  | 32.5 | 6 | [7 empty] | 4 | [13 empty] | 1520
| 14 |  |  | 2.01 |  | 2.68 | 85 | 22.04 | 2.09 | 19.95 |  | 74.9 |  |  |  | 1.56 |  |  | 0 |  | 32.5 | 6 | [7 empty] | 9 | [13 empty] | 4020
| 15 |  |  | 2.01 |  | 2.68 | 82 | 22.04 | 2.09 | 19.95 |  | 74.9 |  |  |  | 1.56 |  |  | 0 |  | 32.5 | 3.6 | [7 empty] | 14.4 | [13 empty] | 2320
| 16 |  |  | 2.01 |  | 2.68 | 78 | 22.04 | 2.09 | 19.95 |  | 74.9 |  |  |  | 1.56 |  |  | 0 |  | 32.5 | 22 | [7 empty] | 0 | [14 empty] | 2410
| 17 |  |  | 2.01 |  | 2.68 | 90 | 22.04 | 2.09 | 19.95 |  | 74.9 |  |  |  | 1.56 |  |  | 0 |  | 32.5 | 8 | [7 empty] | 2 | [14 empty] | 1220
| 18 |  |  | 2.01 |  | 2.68 | 85 | 22.04 | 2.09 | 19.95 |  | 74.9 |  |  |  | 1.56 |  |  | 0 |  | 32.5 | 9 | [7 empty] | 6 | [14 empty] | 2940
| 19 |  |  | 2.01 |  | 2.68 | 82 | 22.04 | 2.09 | 19.95 |  | 74.9 |  |  |  | 1.56 |  |  | 0 |  | 32.5 | 7.2 | [7 empty] | 10.8 | [14 empty] | 4140
| 20 |  |  | 2.01 |  | 2.68 | 78 | 22.04 | 2.09 | 19.95 |  | 74.9 |  |  |  | 1.56 |  |  | 0 |  | 32.5 | 4.4 | [7 empty] | 17.6 | [14 empty] | 2930
Experimental and Analytical Study on the New Material of Powder Jet Grouting Reinforcing Agent | 纯水泥1 |  |  | 1.43 | 17.1 | 2.75 | 90 | 44.5 | 24.4 | 20.1 |  | 50.9 | [6 empty] | 0 |  | 42.5 | 10 | [7 empty] | 0 | [12 empty] | 800
| 纯水泥2 |  |  | 1.43 | 17.1 | 2.75 | 89 | 44.5 | 24.4 | 20.1 |  | 50.9 | [6 empty] | 0 |  | 42.5 | 11 | [7 empty] | 0 | [12 empty] | 1200
| 纯水泥3 |  |  | 1.43 | 17.1 | 2.75 | 88 | 44.5 | 24.4 | 20.1 |  | 50.9 | [6 empty] | 0 |  | 42.5 | 12 | [7 empty] | 0 | [12 empty] | 1220
| 纯水泥4 |  |  | 1.43 | 17.1 | 2.75 | 87 | 44.5 | 24.4 | 20.1 |  | 50.9 | [6 empty] | 0 |  | 42.5 | 13 | [7 empty] | 0 | [12 empty] | 1390
| 纯水泥5 |  |  | 1.43 | 17.1 | 2.75 | 86 | 44.5 | 24.4 | 20.1 |  | 50.9 | [6 empty] | 0 |  | 42.5 | 14 | [7 empty] | 0 | [12 empty] | 1450
| 纯水泥6 |  |  | 1.43 | 17.1 | 2.75 | 85 | 44.5 | 24.4 | 20.1 |  | 50.9 | [6 empty] | 0 |  | 42.5 | 15 | [7 empty] | 0 | [12 empty] | 1510
| 矿渣+水泥2 |  |  | 1.43 | 17.1 | 2.75 | 90 | 44.5 | 24.4 | 20.1 |  | 50.9 | [6 empty] | 0 |  | 42.5 | 4 | [7 empty] | 6 | [12 empty] | 2990
| 矿渣+水泥3 |  |  | 1.43 | 17.1 | 2.75 | 89 | 44.5 | 24.4 | 20.1 |  | 50.9 | [6 empty] | 0 |  | 42.5 | 4.4 | [7 empty] | 6.6 | [12 empty] | 2790
| 矿渣+水泥4 |  |  | 1.43 | 17.1 | 2.75 | 88 | 44.5 | 24.4 | 20.1 |  | 50.9 | [6 empty] | 0 |  | 42.5 | 4.8 | [7 empty] | 7.2 | [12 empty] | 2980
| 矿渣+水泥5 |  |  | 1.43 | 17.1 | 2.75 | 87 | 44.5 | 24.4 | 20.1 |  | 50.9 | [6 empty] | 0 |  | 42.5 | 5.2 | [7 empty] | 7.8 | [12 empty] | 2800
| 矿渣+水泥6 |  |  | 1.43 | 17.1 | 2.75 | 86 | 44.5 | 24.4 | 20.1 |  | 50.9 | [6 empty] | 0 |  | 42.5 | 5.6 | [7 empty] | 8.4 | [12 empty] | 3230
| 矿渣+水泥7 |  |  | 1.43 | 17.1 | 2.75 | 85 | 44.5 | 24.4 | 20.1 |  | 50.9 | [6 empty] | 0 |  | 42.5 | 6 | [7 empty] | 9 | [12 empty] | 3310
Design of soil solidifier mix proportion based on solid waste and study on the road performance of solidified soil | B3 | 0.09 | 0.04 |  |  |  | 96 | 34.2 | 21.6 | 12.6 | 15.3 | [6 empty] | 1.84 | 0 |  | 42.5 | 1.2 |  |  | 1.176 |  | 1.11 |  |  | 2.652 | [9 empty] | 1290 |  |  | 1820 |  | 2240 |  | 2430
|  | 0.09 | 0.04 |  |  |  | 94 | 34.2 | 21.6 | 12.6 | 15.3 | [6 empty] | 1.84 | 0 |  | 42.5 | 1.2 |  |  | 1.176 |  | 1.11 |  |  | 2.652 | [9 empty] | 1760 |  |  | 2430 |  | 2880 |  | 3110
|  | 0.09 | 0.04 |  |  |  | 92 | 34.2 | 21.6 | 12.6 | 15.3 | [6 empty] | 1.84 | 0 |  | 42.5 | 1.2 |  |  | 1.176 |  | 1.11 |  |  | 2.652 | [9 empty] | 2580 |  |  | 3610 |  | 4360 |  | 4550
|  | 0.09 | 0.04 |  |  |  | 90 | 34.2 | 21.6 | 12.6 | 15.3 | [6 empty] | 1.84 | 0 |  | 42.5 | 1.2 |  |  | 1.176 |  | 1.11 |  |  | 2.652 | [9 empty] | 3000 |  |  | 4370 |  | 5350 |  | 5570
| D3 | 0.09 | 0.04 |  |  |  | 96 | 34.2 | 21.6 | 12.6 | 15.3 | [6 empty] | 1.84 | 0 |  | 42.5 | 1.2 |  |  | 1.176 |  | 1.11 |  |  | 2.652 | [9 empty] | 1360 |  |  | 1880 |  | 2320 |  | 2670
|  | 0.09 | 0.04 |  |  |  | 94 | 34.2 | 21.6 | 12.6 | 15.3 | [6 empty] | 1.84 | 0 |  | 42.5 | 1.2 |  |  | 1.176 |  | 1.11 |  |  | 2.652 | [9 empty] | 1940 |  |  | 2710 |  | 3110 |  | 3400
|  | 0.09 | 0.04 |  |  |  | 92 | 34.2 | 21.6 | 12.6 | 15.3 | [6 empty] | 1.84 | 0 |  | 42.5 | 1.2 |  |  | 1.176 |  | 1.11 |  |  | 2.652 | [9 empty] | 2710 |  |  | 3680 |  | 4380 |  | 5020
|  | 0.09 | 0.04 |  |  |  | 90 | 34.2 | 21.6 | 12.6 | 15.3 | [6 empty] | 1.84 | 0 |  | 42.5 | 1.2 |  |  | 1.176 |  | 1.11 |  |  | 2.652 | [9 empty] | 3220 |  |  | 4570 |  | 5480 |  | 5760
| C3 | 0.09 | 0.04 |  |  |  | 96 | 34.2 | 21.6 | 12.6 | 15.3 | [6 empty] | 1.84 | 0 |  | 42.5 | 1.6 |  |  | 1.008 |  | 0.95 |  |  | 2.274 | [9 empty] | 1450 |  |  | 2230 |  | 2730 |  | 2910
|  | 0.09 | 0.04 |  |  |  | 94 | 34.2 | 21.6 | 12.6 | 15.3 | [6 empty] | 1.84 | 0 |  | 42.5 | 1.6 |  |  | 1.008 |  | 0.95 |  |  | 2.274 | [9 empty] | 2170 |  |  | 2940 |  | 3410 |  | 3680
|  | 0.09 | 0.04 |  |  |  | 92 | 34.2 | 21.6 | 12.6 | 15.3 | [6 empty] | 1.84 | 0 |  | 42.5 | 1.6 |  |  | 1.008 |  | 0.95 |  |  | 2.274 | [9 empty] | 3050 |  |  | 4020 |  | 4870 |  | 5190
|  | 0.09 | 0.04 |  |  |  | 90 | 34.2 | 21.6 | 12.6 | 15.3 | [6 empty] | 1.84 | 0 |  | 42.5 | 1.6 |  |  | 1.008 |  | 0.95 |  |  | 2.274 | [9 empty] | 3460 |  |  | 5150 |  | 6060 |  | 6370
Experimental study on the strength of cement solidified sandy silt and its mechanism | [6 empty] | 91 | 24 | 18 | 6 | 19.2 | [6 empty] | 1.569 | 0 |  | 42.5 | 9 | [17 empty] | 790
[7 empty] | 90 | 24 | 18 | 6 | 19.2 | [6 empty] | 1.569 | 0 |  | 42.5 | 10 | [17 empty] | 930
[7 empty] | 89 | 24 | 18 | 6 | 19.2 | [6 empty] | 1.569 | 0 |  | 42.5 | 11 | [17 empty] | 1190
[7 empty] | 88 | 24 | 18 | 6 | 19.2 | [6 empty] | 1.569 | 0 |  | 42.5 | 12 | [17 empty] | 1290
[7 empty] | 87 | 24 | 18 | 6 | 19.2 | [6 empty] | 1.569 | 0 |  | 42.5 | 13 | [17 empty] | 1560
| S11 | [5 empty] | 89 | 24 | 18 | 6 | 19.2 | [6 empty] | 1.569 | 0 |  | 42.5 | 11 | [17 empty] | 1460 | 2030 |  | 2430 | 3390 | 3440 |  | 3420
| SS2 | [5 empty] | 87 | 24 | 18 | 6 | 19.2 | [6 empty] | 1.569 | 0 |  | 42.5 | 11 |  |  |  |  | 2 | [12 empty] | 1430 | 2260 |  | 2890 | 3450 | 3460 |  | 3470
| SS3 | [5 empty] | 86 | 24 | 18 | 6 | 19.2 | [6 empty] | 1.569 | 0 |  | 42.5 | 11 |  |  |  |  | 3 | [12 empty] | 810 | 1420 |  | 2610 | 3410 | 3370 |  | 3390
| SS4 | [5 empty] | 85 | 24 | 18 | 6 | 19.2 | [6 empty] | 1.569 | 0 |  | 42.5 | 11 |  |  |  |  | 4 | [12 empty] | 780 | 1140 |  | 2290 | 3260 | 3280 |  | 3300
| SN2 | [5 empty] | 87 | 24 | 18 | 6 | 19.2 | [6 empty] | 1.569 | 0 |  | 42.5 | 11 | [13 empty] | 2 |  |  |  | 1390 | 2070 |  | 2830 | 3090 | 3080 |  | 3180
| SN3 | [5 empty] | 86 | 24 | 18 | 6 | 19.2 | [6 empty] | 1.569 | 0 |  | 42.5 | 11 | [13 empty] | 3 |  |  |  | 1740 | 2260 |  | 2940 | 3190 | 3170 |  | 3250
| SN4 | [5 empty] | 85 | 24 | 18 | 6 | 19.2 | [6 empty] | 1.569 | 0 |  | 42.5 | 11 | [13 empty] | 4 |  |  |  | 1790 | 2450 |  | 3030 | 3320 | 3300 |  | 3410
| SH2 | [5 empty] | 87 | 24 | 18 | 6 | 19.2 | [6 empty] | 1.569 | 0 |  | 42.5 | 11 | [5 empty] | 2 | [11 empty] | 800 | 1110 |  | 1330 | 1500 | 1530 |  | 1440
| SH3 | [5 empty] | 86 | 24 | 18 | 6 | 19.2 | [6 empty] | 1.569 | 0 |  | 42.5 | 11 | [5 empty] | 3 | [11 empty] | 610 | 750 |  | 870 | 1070 | 1120 |  | 990
| SH4 | [5 empty] | 85 | 24 | 18 | 6 | 19.2 | [6 empty] | 1.569 | 0 |  | 42.5 | 11 | [5 empty] | 4 | [11 empty] | 440 | 590 |  | 660 | 740 | 790 |  | 800
| SF2 | [5 empty] | 87 | 24 | 18 | 6 | 19.2 | [6 empty] | 1.569 | 0 |  | 42.5 | 11 |  |  | 2 | [14 empty] | 1280 | 2000 |  | 2910 | 3440 | 3640 |  | 3580
| SF3 | [5 empty] | 86 | 24 | 18 | 6 | 19.2 | [6 empty] | 1.569 | 0 |  | 42.5 | 11 |  |  | 3 | [14 empty] | 1520 | 2350 |  | 2900 | 3700 | 3810 |  | 3690
| SF4 | [5 empty] | 85 | 24 | 18 | 6 | 19.2 | [6 empty] | 1.569 | 0 |  | 42.5 | 11 |  |  | 4 | [14 empty] | 1550 | 2280 |  | 2970 | 3730 | 3960 |  | 4050
Preparation and properties of fly ash - based geopolymers for loess solidification |  |  |  |  | 1.96 | 2.71 | 87 | 34.2 | 18.8 | 15.4 | 17.45 |  |  | 17.45 |  |  |  | 1.77 |  | 1.1 | 0 | 0 |  |  | 10 | [6 empty] | 2.068807 | 0.9311935 | [6 empty] | 1700 | 2130 |  | 2780
[5 empty] | 1.96 | 2.71 | 75 | 34.2 | 18.8 | 15.4 | 17.45 |  |  | 17.45 |  |  |  | 1.77 |  | 1.1 | 0 | 0 |  |  | 20 | [6 empty] | 3.448011 | 1.551989 | [6 empty] | 3760 | 4540 |  | 5780
[5 empty] | 1.96 | 2.71 | 63 | 34.2 | 18.8 | 15.4 | 17.45 |  |  | 17.45 |  |  |  | 1.77 |  | 1.1 | 0 | 0 |  |  | 30 | [6 empty] | 4.827215 | 2.172785 | [6 empty] | 5110 | 6160 |  | 10710
[5 empty] | 1.96 | 2.71 | 65 | 34.2 | 18.8 | 15.4 | 17.45 |  |  | 17.45 |  |  |  | 1.77 |  | 1.3 | 0 | 0 |  |  | 30 | [6 empty] | 3.736297 | 1.263703 | [6 empty] | 3280 | 4630 |  | 7550
[5 empty] | 1.96 | 2.71 | 83 | 34.2 | 18.8 | 15.4 | 17.45 |  |  | 17.45 |  |  |  | 1.77 |  | 1.3 | 0 | 0 |  |  | 10 | [6 empty] | 5.230816 | 1.769184 | [6 empty] | 1750 | 2670 |  | 2880
[5 empty] | 1.96 | 2.71 | 77 | 34.2 | 18.8 | 15.4 | 17.45 |  |  | 17.45 |  |  |  | 1.77 |  | 1.3 | 0 | 0 |  |  | 20 | [6 empty] | 2.241778 | 0.7582217 | [6 empty] | 1180 | 2110 |  | 2370
[5 empty] | 1.96 | 2.71 | 73 | 34.2 | 18.8 | 15.4 | 17.45 |  |  | 17.45 |  |  |  | 1.77 |  | 1.5 | 0 | 0 |  |  | 20 | [6 empty] | 5.572485 | 1.427515 | [6 empty] | 2380 | 3660 |  | 6120
[5 empty] | 1.96 | 2.71 | 67 | 34.2 | 18.8 | 15.4 | 17.45 |  |  | 17.45 |  |  |  | 1.77 |  | 1.5 | 0 | 0 |  |  | 30 | [6 empty] | 2.388208 | 0.6117921 | [6 empty] | 1670 | 1860 |  | 2250
[5 empty] | 1.96 | 2.71 | 85 | 34.2 | 18.8 | 15.4 | 17.45 |  |  | 17.45 |  |  |  | 1.77 |  | 1.5 | 0 | 0 |  |  | 10 | [6 empty] | 3.980347 | 1.019653 | [6 empty] | 2160 | 2570 |  | 3790
[5 empty] | 1.96 | 2.71 | 67 | 34.2 | 18.8 | 15.4 | 17.45 |  |  | 17.45 |  |  |  | 1.77 |  | 1.1 | 0 | 0 | 3 |  | 27 | [6 empty] | 2.241778 | 0.7582217 | [6 empty] | 6440 | 8760 |  | 10920
[5 empty] | 1.96 | 2.71 | 67 | 34.2 | 18.8 | 15.4 | 17.45 |  |  | 17.45 |  |  |  | 1.77 |  | 1.1 | 0 | 0 | 6 |  | 24 | [6 empty] | 2.241778 | 0.7582217 | [6 empty] | 7040 | 9010 |  | 11190
[5 empty] | 1.96 | 2.71 | 67 | 34.2 | 18.8 | 15.4 | 17.45 |  |  | 17.45 |  |  |  | 1.77 |  | 1.1 | 0 | 0 | 9 |  | 21 | [6 empty] | 2.241778 | 0.7582217 | [6 empty] | 7220 | 9990 |  | 12170
[5 empty] | 1.96 | 2.71 | 67 | 34.2 | 18.8 | 15.4 | 17.45 |  |  | 17.45 |  |  |  | 1.77 |  | 1.1 | 0 | 0 | 12 |  | 18 | [6 empty] | 2.241778 | 0.7582217 | [6 empty] | 8840 | 10420 |  | 12540
[5 empty] | 1.96 | 2.71 | 67 | 34.2 | 18.8 | 15.4 | 17.45 |  |  | 17.45 |  |  |  | 1.77 |  | 1.1 | 0 | 0 | 15 |  | 15 | [6 empty] | 2.241778 | 0.7582217 | [6 empty] | 9090 | 11060 |  | 13680
Study on the engineering properties of Nansha organic soil solidified with cement - based admixtures |  |  |  | 1.67 |  | 2.73 | 79.925 | 56 | 35.2 | 20.8 |  |  |  | 60 |  |  |  | 1.835 | 0.5 |  | 42.5 | 15 |  |  |  | 5 |  |  |  |  | 0.075 | [8 empty] | 200 | 260 |  | 340
|  |  |  | 1.67 |  | 2.73 | 79.85 | 56 | 35.2 | 20.8 |  |  |  | 60 |  |  |  | 1.835 | 0.5 |  | 42.5 | 15 |  |  |  | 5 |  |  |  |  | 0.15 | [8 empty] | 250 | 270 |  | 360
|  |  |  | 1.67 |  | 2.73 | 79.7 | 56 | 35.2 | 20.8 |  |  |  | 60 |  |  |  | 1.835 | 0.5 |  | 42.5 | 15 |  |  |  | 5 |  |  |  |  | 0.3 | [8 empty] | 260 | 370 |  | 380
|  |  |  | 1.67 |  | 2.73 | 79.55 | 56 | 35.2 | 20.8 |  |  |  | 60 |  |  |  | 1.835 | 0.5 |  | 42.5 | 15 |  |  |  | 5 |  |  |  |  | 0.45 | [8 empty] | 270 | 330 |  | 550
|  |  |  | 1.67 |  | 2.73 | 79.4 | 56 | 35.2 | 20.8 |  |  |  | 60 |  |  |  | 1.835 | 0.5 |  | 42.5 | 15 |  |  |  | 5 |  |  |  |  | 0.6 | [8 empty] | 260 | 300 |  | 450
|  |  |  | 1.67 |  | 2.73 | 79.94 | 56 | 35.2 | 20.8 |  |  |  | 60 |  |  |  | 1.835 | 0.5 |  | 42.5 | 15 |  |  |  | 5 | [6 empty] | 0.06 | [6 empty] | 290 | 300 |  | 430
|  |  |  | 1.67 |  | 2.73 | 79.91 | 56 | 35.2 | 20.8 |  |  |  | 60 |  |  |  | 1.835 | 0.5 |  | 42.5 | 15 |  |  |  | 5 | [6 empty] | 0.09 | [6 empty] | 300 | 340 |  | 510
|  |  |  | 1.67 |  | 2.73 | 79.88 | 56 | 35.2 | 20.8 |  |  |  | 60 |  |  |  | 1.835 | 0.5 |  | 42.5 | 15 |  |  |  | 5 | [6 empty] | 0.12 | [6 empty] | 350 | 360 |  | 520
|  |  |  | 1.67 |  | 2.73 | 79.85 | 56 | 35.2 | 20.8 |  |  |  | 60 |  |  |  | 1.835 | 0.5 |  | 42.5 | 15 |  |  |  | 5 | [6 empty] | 0.15 | [6 empty] | 300 | 340 |  | 410
|  |  |  | 1.67 |  | 2.73 | 79.82 | 56 | 35.2 | 20.8 |  |  |  | 60 |  |  |  | 1.835 | 0.5 |  | 42.5 | 15 |  |  |  | 5 | [6 empty] | 0.18 | [6 empty] | 270 | 330 |  | 380
|  |  |  | 1.67 |  | 2.73 | 79.925 | 56 | 35.2 | 20.8 |  |  |  | 60 |  |  |  | 1.835 | 0.5 |  | 42.5 | 15 |  |  |  | 5 | [7 empty] | 0.075 | [5 empty] | 220 | 270 |  | 320
|  |  |  | 1.67 |  | 2.73 | 79.85 | 56 | 35.2 | 20.8 |  |  |  | 60 |  |  |  | 1.835 | 0.5 |  | 42.5 | 15 |  |  |  | 5 | [7 empty] | 0.15 | [5 empty] | 240 | 280 |  | 340
|  |  |  | 1.67 |  | 2.73 | 79.775 | 56 | 35.2 | 20.8 |  |  |  | 60 |  |  |  | 1.835 | 0.5 |  | 42.5 | 15 |  |  |  | 5 | [7 empty] | 0.225 | [5 empty] | 250 | 300 |  | 400
|  |  |  | 1.67 |  | 2.73 | 79.7 | 56 | 35.2 | 20.8 |  |  |  | 60 |  |  |  | 1.835 | 0.5 |  | 42.5 | 15 |  |  |  | 5 | [7 empty] | 0.3 | [5 empty] | 210 | 230 |  | 350
|  |  |  | 1.67 |  | 2.73 | 79.55 | 56 | 35.2 | 20.8 |  |  |  | 60 |  |  |  | 1.835 | 0.5 |  | 42.5 | 15 |  |  |  | 5 | [7 empty] | 0.45 | [5 empty] | 200 | 220 |  | 300
| 正交1 |  |  | 1.67 |  | 2.73 | 72.9415 | 56 | 35.2 | 20.8 |  |  |  | 60 |  |  |  | 1.835 | 0.5 |  | 42.5 | 15 |  |  |  | 5 | 3 |  |  | 4 | 0.0225 |  | 0.0135 | 0.0225 | [5 empty] | 496 | 550 |  | 702
| 正交2 |  |  | 1.67 |  | 2.73 | 70.90325 | 56 | 35.2 | 20.8 |  |  |  | 60 |  |  |  | 1.835 | 0.5 |  | 42.5 | 15 |  |  |  | 5 | 3 |  |  | 6 | 0.045 |  | 0.018 | 0.03375 | [5 empty] | 586 | 600 |  | 705
| 正交3 |  |  | 1.67 |  | 2.73 | 68.865 | 56 | 35.2 | 20.8 |  |  |  | 60 |  |  |  | 1.835 | 0.5 |  | 42.5 | 15 |  |  |  | 5 | 3 |  |  | 8 | 0.0675 |  | 0.0225 | 0.045 | [5 empty] | 692 | 734 |  | 750
| 正交4 |  |  | 1.67 |  | 2.73 | 66.8155 | 56 | 35.2 | 20.8 |  |  |  | 60 |  |  |  | 1.835 | 0.5 |  | 42.5 | 15 |  |  |  | 5 | 3 |  |  | 10 | 0.09 |  | 0.027 | 0.0675 | [5 empty] | 618 | 653 |  | 830
| 正交5 |  |  | 1.67 |  | 2.73 | 71.847 | 56 | 35.2 | 20.8 |  |  |  | 60 |  |  |  | 1.835 | 0.5 |  | 42.5 | 15 |  |  |  | 5 | 4 |  |  | 4 | 0.0675 |  | 0.018 | 0.0675 | [5 empty] | 728 | 827 |  | 850
| 正交6 |  |  | 1.67 |  | 2.73 | 69.8515 | 56 | 35.2 | 20.8 |  |  |  | 60 |  |  |  | 1.835 | 0.5 |  | 42.5 | 15 |  |  |  | 5 | 4 |  |  | 6 | 0.09 |  | 0.0135 | 0.045 | [5 empty] | 676 | 753 |  | 1049
| 正交7 |  |  | 1.67 |  | 2.73 | 67.91675 | 56 | 35.2 | 20.8 |  |  |  | 60 |  |  |  | 1.835 | 0.5 |  | 42.5 | 15 |  |  |  | 5 | 4 |  |  | 8 | 0.0225 |  | 0.027 | 0.03375 | [5 empty] | 605 | 798 |  | 890
| 正交8 |  |  | 1.67 |  | 2.73 | 65.91 | 56 | 35.2 | 20.8 |  |  |  | 60 |  |  |  | 1.835 | 0.5 |  | 42.5 | 15 |  |  |  | 5 | 4 |  |  | 10 | 0.045 |  | 0.0225 | 0.0225 | [5 empty] | 724 | 724 |  | 892
| 正交9 |  |  | 1.67 |  | 2.73 | 70.85375 | 56 | 35.2 | 20.8 |  |  |  | 60 |  |  |  | 1.835 | 0.5 |  | 42.5 | 15 |  |  |  | 5 | 5 |  |  | 4 | 0.09 |  | 0.0225 | 0.03375 | [5 empty] | 618 | 943 |  | 985
| 正交10 |  |  | 1.67 |  | 2.73 | 68.883 | 56 | 35.2 | 20.8 |  |  |  | 60 |  |  |  | 1.835 | 0.5 |  | 42.5 | 15 |  |  |  | 5 | 5 |  |  | 6 | 0.0675 |  | 0.027 | 0.0225 | [5 empty] | 470 | 634 |  | 831
| 正交11 |  |  | 1.67 |  | 2.73 | 66.8965 | 56 | 35.2 | 20.8 |  |  |  | 60 |  |  |  | 1.835 | 0.5 |  | 42.5 | 15 |  |  |  | 5 | 5 |  |  | 8 | 0.045 |  | 0.0135 | 0.045 | [5 empty] | 757 | 1011 |  | 1082
| 正交12 |  |  | 1.67 |  | 2.73 | 64.892 | 56 | 35.2 | 20.8 |  |  |  | 60 |  |  |  | 1.835 | 0.5 |  | 42.5 | 15 |  |  |  | 5 | 5 |  |  | 10 | 0.0225 |  | 0.018 | 0.0675 | [5 empty] | 818 | 911 |  | 927
| 正交13 |  |  | 1.67 |  | 2.73 | 69.883 | 56 | 35.2 | 20.8 |  |  |  | 60 |  |  |  | 1.835 | 0.5 |  | 42.5 | 15 |  |  |  | 5 | 6 |  |  | 4 | 0.045 |  | 0.027 | 0.045 | [5 empty] | 718 | 1140 |  | 1249
| 正交14 |  |  | 1.67 |  | 2.73 | 67.8875 | 56 | 35.2 | 20.8 |  |  |  | 60 |  |  |  | 1.835 | 0.5 |  | 42.5 | 15 |  |  |  | 5 | 6 |  |  | 6 | 0.0225 |  | 0.0225 | 0.0675 | [5 empty] | 814 | 985 |  | 1169
| 正交15 |  |  | 1.67 |  | 2.73 | 65.8695 | 56 | 35.2 | 20.8 |  |  |  | 60 |  |  |  | 1.835 | 0.5 |  | 42.5 | 15 |  |  |  | 5 | 6 |  |  | 8 | 0.09 |  | 0.018 | 0.0225 | [5 empty] | 811 | 1024 |  | 1053
| 正交16 |  |  | 1.67 |  | 2.73 | 63.88525 | 56 | 35.2 | 20.8 |  |  |  | 60 |  |  |  | 1.835 | 0.5 |  | 42.5 | 15 |  |  |  | 5 | 6 |  |  | 10 | 0.0675 |  | 0.0135 | 0.03375 | [5 empty] | 647 | 1014 |  | 1037
Prediction of Compaction and Strength Properties of Amended Soil Using Machine Learning | [6 empty] | 100 | 49 | 24 | 25 | 20 | [6 empty] | 1.67 |  |  |  | 0 | [5 empty] | 0 | [14 empty] | 55.31
[7 empty] | 93 | 37 | 33.5 | 3.5 | 18.3 | [6 empty] | 1.72 |  |  |  | 0 | [5 empty] | 7 | [14 empty] | 351.67
[7 empty] | 85 | 38 | 34.3 | 3.7 | 21.3 | [6 empty] | 1.64 |  |  |  | 0 | [5 empty] | 15 | [14 empty] | 369.42
[7 empty] | 70 | 38.4 | 32 | 6.4 | 22.8 | [6 empty] | 1.59 |  |  |  | 0 | [5 empty] | 30 | [14 empty] | 461.89
[7 empty] | 93 | 40 | 34.1 | 5.9 | 17 | [6 empty] | 1.72 |  |  |  | 7 | [5 empty] | 0 | [14 empty] | 1803.44
[7 empty] | 85 | 41 | 35.9 | 5.1 | 17.5 | [6 empty] | 1.74 |  |  |  | 15 | [5 empty] | 0 | [14 empty] | 2284.95
[7 empty] | 70 | 39 | 32.2 | 6.8 | 18 | [6 empty] | 1.77 |  |  |  | 30 | [5 empty] | 0 | [14 empty] | 3297
[7 empty] | 100 | 44.5 | 35 | 9.5 | 29 | [6 empty] | 1.42 |  |  |  | 0 | [5 empty] | 0 | [14 empty] | 69.43
[7 empty] | 93 | 46.5 | 42.3 | 4.2 | 22.8 | [6 empty] | 1.48 |  |  |  | 0 | [5 empty] | 7 | [14 empty] | 1305.27
[7 empty] | 85 | 47 | 39 | 8 | 26.3 | [6 empty] | 1.47 |  |  |  | 0 | [5 empty] | 15 | [14 empty] | 1147.38
[7 empty] | 70 | 48 | 42 | 6 | 28.8 | [6 empty] | 1.39 |  |  |  | 0 | [5 empty] | 30 | [14 empty] | 1090.5
[7 empty] | 93 | 48 | 40.3 | 7.7 | 22.5 | [6 empty] | 1.56 |  |  |  | 7 | [5 empty] | 0 | [14 empty] | 609.97
[7 empty] | 85 | 49 | 40.7 | 8.3 | 26.3 | [6 empty] | 1.53 |  |  |  | 15 | [5 empty] | 0 | [14 empty] | 2545.81
[7 empty] | 70 | 46 | 41 | 5 | 30 | [6 empty] | 1.5 |  |  |  | 30 | [5 empty] | 0 | [14 empty] | 3936.39
[7 empty] | 100 | 84 | 40 | 44 | 36 | [6 empty] | 1.29 |  |  |  | 0 | [5 empty] | 0 | [14 empty] | 87.08
[7 empty] | 70 | 57 | 41.5 | 15.5 | 36.8 | [6 empty] | 1.39 |  |  |  | 30 | [5 empty] | 0 | [14 empty] | 2076.95
[7 empty] | 100 | 77 | 45 | 32 | 29 | [6 empty] | 1.41 |  |  |  | 0 | [5 empty] | 0 | [14 empty] | 360
[7 empty] | 96 | 102 | 47 | 55 | 31 | [6 empty] | 1.353 |  |  |  | 0 | [5 empty] | 4 | [14 empty] | 1180
[7 empty] | 100 | 60 | 37 | 23 | 31 | [6 empty] | 1.4 |  |  |  | 0 | [5 empty] | 0 | [14 empty] | 520
[7 empty] | 92 | 73 | 43 | 30 | 35 | [6 empty] | 1.34 |  |  |  | 0 | [5 empty] | 8 | [14 empty] | 3400
[7 empty] | 100 | 86 | 54 | 32 | 22 | [6 empty] | 1.22 |  |  |  | 0 | [5 empty] | 0 | [14 empty] | 85
[7 empty] | 94 | 80 | 58 | 22 | 33 | [6 empty] | 1.2 |  |  |  | 0 | [5 empty] | 6 | [14 empty] | 180
[7 empty] | 100 | 84.8 | 32.78 | 52.02 | 28.3 | [6 empty] | 1.407 |  |  |  | 0 | [5 empty] | 0 | [14 empty] | 55.6
[7 empty] | 96 | 78.73 | 57.26 | 21.47 | 30.4 | [6 empty] | 1.346 |  |  |  | 0 | [5 empty] | 4 | [14 empty] | 1032.2
[7 empty] | 92 | 78.16 | 58.24 | 19.92 | 31.1 | [6 empty] | 1.315 |  |  |  | 0 | [5 empty] | 8 | [14 empty] | 1050.7
[7 empty] | 100 | 47.79 | 23.23 | 24.56 | 15.3 | [6 empty] | 1.723 |  |  |  | 0 | [5 empty] | 0 | [14 empty] | 222.5
[7 empty] | 96 | 58.97 | 36.34 | 22.63 | 17.8 | [6 empty] | 1.672 |  |  |  | 0 | [5 empty] | 4 | [14 empty] | 692.2
[7 empty] | 92 | 57.03 | 37.35 | 19.68 | 17.4 | [6 empty] | 1.652 |  |  |  | 0 | [5 empty] | 8 | [14 empty] | 716.9
[7 empty] | 100 | 86 | 37 | 49 | 36.5 | [6 empty] | 1.29 |  |  |  | 0 | [5 empty] | 0 | [14 empty] | 149
[7 empty] | 100 | 84 | 26 | 58 | 29.83 | [6 empty] | 1.353 |  |  |  | 0 | [5 empty] | 0 | [14 empty] | 190
[7 empty] | 100 | 75 | 28 | 47 | 31.82 | [6 empty] | 1.406 |  |  |  | 0 | [5 empty] | 0 | [14 empty] | 663
[7 empty] | 97 | 54 | 24 | 30 | 19.9 | [6 empty] | 1.564 |  |  |  | 0 | [5 empty] | 3 | [14 empty] | 1100
[7 empty] | 94 | 53 | 28 | 25 | 23.8 | [6 empty] | 1.538 |  |  |  | 0 | [5 empty] | 6 | [14 empty] | 1820
[7 empty] | 91 | 54 | 32 | 22 | 25.6 | [6 empty] | 1.504 |  |  |  | 0 | [5 empty] | 9 | [14 empty] | 1930
[7 empty] | 88 | 57 | 37 | 20 | 27.7 | [6 empty] | 1.472 |  |  |  | 0 | [5 empty] | 12 | [14 empty] | 2300
[7 empty] | 85 | 59 | 40 | 19 | 29.9 | [6 empty] | 1.438 |  |  |  | 0 | [5 empty] | 15 | [14 empty] | 2650
[7 empty] | 97 | 18 | 14 | 4 | 8.5 | [6 empty] | 2.08 |  |  |  | 3 | [5 empty] | 0 | [14 empty] | 4400
[7 empty] | 94 | 18 | 14 | 4 | 8.5 | [6 empty] | 2.08 |  |  |  | 6 | [5 empty] | 0 | [14 empty] | 4400
[7 empty] | 94 | 19 | 14 | 5 | 7.8 | [6 empty] | 1.96 |  |  |  | 4 | [5 empty] | 2 | [14 empty] | 2540
[7 empty] | 95 | 19 | 14 | 5 | 7.8 | [6 empty] | 1.96 |  |  |  | 5 | [5 empty] | 0 | [14 empty] | 2540
[7 empty] | 94 | 20 | 20 | 0 | 7.3 | [6 empty] | 1.89 |  |  |  | 4 | [5 empty] | 2 | [14 empty] | 3200
[7 empty] | 95 | 20 | 20 | 0 | 7.3 | [6 empty] | 1.89 |  |  |  | 5 | [5 empty] | 0 | [14 empty] | 3200
[7 empty] | 95 | 20 | 19 | 1 | 8.3 | [6 empty] | 1.65 |  |  |  | 5 | [5 empty] | 0 | [14 empty] | 1900
[7 empty] | 96 | 20 | 19 | 1 | 8.3 | [6 empty] | 1.65 |  |  |  | 4 | [5 empty] | 0 | [14 empty] | 1900
[7 empty] | 96 | 21 | 17 | 4 | 8.5 | [6 empty] | 2.08 |  |  |  | 4 | [5 empty] | 0 | [14 empty] | 4700
[7 empty] | 94 | 21 | 17 | 4 | 8.5 | [6 empty] | 2.08 |  |  |  | 6 | [5 empty] | 0 | [14 empty] | 4700
[7 empty] | 96 | 22 | 22 | 0 | 8.7 | [6 empty] | 2.2 |  |  |  | 4 | [5 empty] | 0 | [14 empty] | 3900
[7 empty] | 95 | 22 | 17 | 5 | 8.4 | [6 empty] | 2.12 |  |  |  | 5 | [5 empty] | 0 | [14 empty] | 4200
[7 empty] | 94 | 22 | 17 | 5 | 8.4 | [6 empty] | 2.12 |  |  |  | 6 | [5 empty] | 0 | [14 empty] | 4200
[7 empty] | 94 | 22 | 19 | 3 | 9.9 | [6 empty] | 1.72 |  |  |  | 6 | [5 empty] | 0 | [14 empty] | 2950
[7 empty] | 95 | 22 | 19 | 3 | 9.9 | [6 empty] | 1.72 |  |  |  | 5 | [5 empty] | 0 | [14 empty] | 2950
[7 empty] | 94 | 22 | 19 | 3 | 11.4 | [6 empty] | 1.92 |  |  |  | 6 | [5 empty] | 0 | [14 empty] | 2700
[7 empty] | 94 | 22 | 19 | 3 | 11.4 | [6 empty] | 1.92 |  |  |  | 4 | [5 empty] | 2 | [14 empty] | 2700
[7 empty] | 92 | 23 | 18 | 5 | 10 | [6 empty] | 1.9 |  |  |  | 4 | [5 empty] | 4 | [14 empty] | 3100
[7 empty] | 95 | 23 | 18 | 5 | 10 | [6 empty] | 1.9 |  |  |  | 5 | [5 empty] | 0 | [14 empty] | 3100
[7 empty] | 94 | 23 | 15 | 8 | 13.5 | [6 empty] | 1.83 |  |  |  | 4 | [5 empty] | 2 | [14 empty] | 1800
[7 empty] | 94 | 23 | 15 | 8 | 13.5 | [6 empty] | 1.83 |  |  |  | 3 | [5 empty] | 3 | [14 empty] | 1800
[7 empty] | 90 | 23 | 18 | 5 | 11.5 | [6 empty] | 2 |  |  |  | 6 | [5 empty] | 4 | [14 empty] | 2900
[7 empty] | 94 | 23 | 18 | 5 | 11.5 | [6 empty] | 2 |  |  |  | 4 | [5 empty] | 2 | [14 empty] | 2900
[7 empty] | 94 | 23 | 18 | 5 | 11.5 | [6 empty] | 2 |  |  |  | 6 | [5 empty] | 0 | [14 empty] | 2900
[7 empty] | 94 | 23 | 18 | 5 | 11.5 | [6 empty] | 2 |  |  |  | 6 | [5 empty] | 0 | [14 empty] | 2900
[7 empty] | 94 | 23 | 22 | 1 | 9.8 | [6 empty] | 1.73 |  |  |  | 2 | [5 empty] | 4 | [14 empty] | 1100
[7 empty] | 94 | 23 | 22 | 1 | 9.9 | [6 empty] | 1.73 |  |  |  | 6 | [5 empty] | 0 | [14 empty] | 1100
[7 empty] | 96 | 24 | 20 | 4 | 7.7 | [6 empty] | 2 |  |  |  | 4 | [5 empty] | 0 | [14 empty] | 4100
[7 empty] | 94 | 24 | 20 | 4 | 7.7 | [6 empty] | 2 |  |  |  | 6 | [5 empty] | 0 | [14 empty] | 4100
[7 empty] | 94 | 24 | 21 | 3 | 10.8 | [6 empty] | 1.75 |  |  |  | 6 | [5 empty] | 0 | [14 empty] | 2300
[7 empty] | 94 | 24 | 21 | 3 | 10.8 | [6 empty] | 1.75 |  |  |  | 4 | [5 empty] | 2 | [14 empty] | 2300
[7 empty] | 95 | 25 | 12 | 13 | 10.1 | [6 empty] | 1.67 |  |  |  | 0 | [5 empty] | 5 | [14 empty] | 1860
[7 empty] | 94 | 25 | 12 | 13 | 10.1 | [6 empty] | 1.67 |  |  |  | 0 | [5 empty] | 6 | [14 empty] | 1860
[7 empty] | 94 | 25 | 12 | 13 | 10.1 | [6 empty] | 1.67 |  |  |  | 6 | [5 empty] | 0 | [14 empty] | 2700
[7 empty] | 95 | 25 | 21 | 4 | 7.9 | [6 empty] | 1.98 |  |  |  | 5 | [5 empty] | 0 | [14 empty] | 4100
[7 empty] | 94 | 25 | 21 | 4 | 7.9 | [6 empty] | 1.98 |  |  |  | 6 | [5 empty] | 0 | [14 empty] | 4100
[7 empty] | 94 | 26 | 19 | 7 | 12.7 | [6 empty] | 1.86 |  |  |  | 3 | [5 empty] | 3 | [14 empty] | 2300
[7 empty] | 95 | 26 | 19 | 7 | 12.7 | [6 empty] | 1.86 |  |  |  | 5 | [5 empty] | 0 | [14 empty] | 2300
[7 empty] | 94 | 27 | 16 | 11 | 8.7 | [6 empty] | 1.93 |  |  |  | 3 | [5 empty] | 3 | [14 empty] | 2050
[7 empty] | 94 | 27 | 16 | 11 | 8.7 | [6 empty] | 1.93 |  |  |  | 2 | [5 empty] | 4 | [14 empty] | 2050
[7 empty] | 94 | 27 | 24 | 3 | 16.3 | [6 empty] | 1.45 |  |  |  | 2 | [5 empty] | 4 | [14 empty] | 1200
[7 empty] | 94 | 27 | 24 | 3 | 16.3 | [6 empty] | 1.45 |  |  |  | 4 | [5 empty] | 2 | [14 empty] | 1200
[7 empty] | 96 | 28 | 19 | 9 | 6 | [6 empty] | 2.15 |  |  |  | 2 | [5 empty] | 2 | [14 empty] | 3300
[7 empty] | 94 | 28 | 19 | 9 | 6 | [6 empty] | 2.15 |  |  |  | 4 | [5 empty] | 2 | [14 empty] | 3300
[7 empty] | 93 | 28 | 19 | 9 | 12.8 | [6 empty] | 1.84 |  |  |  | 5 | [5 empty] | 2 | [14 empty] | 2930
[7 empty] | 92 | 28 | 19 | 9 | 12.8 | [6 empty] | 1.84 |  |  |  | 4 | [5 empty] | 4 | [14 empty] | 2930
[7 empty] | 94 | 29 | 16 | 13 | 9.7 | [6 empty] | 2.01 |  |  |  | 4 | [5 empty] | 2 | [14 empty] | 2000
[7 empty] | 96 | 29 | 16 | 13 | 9.7 | [6 empty] | 2.01 |  |  |  | 0 | [5 empty] | 4 | [14 empty] | 2000
[7 empty] | 94 | 29 | 20 | 9 | 12.6 | [6 empty] | 1.61 |  |  |  | 4 | [5 empty] | 2 | [14 empty] | 2000
[7 empty] | 94 | 29 | 20 | 9 | 12.6 | [6 empty] | 1.61 |  |  |  | 6 | [5 empty] | 0 | [14 empty] | 2000
[7 empty] | 94 | 29 | 20 | 9 | 12.6 | [6 empty] | 1.61 |  |  |  | 6 | [5 empty] | 0 | [14 empty] | 2050
[7 empty] | 95 | 29 | 12 | 17 | 12.3 | [6 empty] | 1.99 |  |  |  | 0 | [5 empty] | 5 | [14 empty] | 2960
[7 empty] | 94 | 29 | 12 | 17 | 12.3 | [6 empty] | 1.99 |  |  |  | 6 | [5 empty] | 0 | [14 empty] | 2960
[7 empty] | 94 | 29 | 18 | 11 | 10.1 | [6 empty] | 1.9 |  |  |  | 0 | [5 empty] | 6 | [14 empty] | 4600
[7 empty] | 94 | 29 | 18 | 11 | 10.1 | [6 empty] | 1.9 |  |  |  | 4 | [5 empty] | 2 | [14 empty] | 4600
[7 empty] | 95 | 29 | 22 | 7 | 8.1 | [6 empty] | 1.97 |  |  |  | 5 | [5 empty] | 0 | [14 empty] | 3250
[7 empty] | 94 | 29 | 22 | 7 | 8.1 | [6 empty] | 1.97 |  |  |  | 6 | [5 empty] | 0 | [14 empty] | 3250
[7 empty] | 94 | 29 | 14 | 15 | 11.4 | [6 empty] | 1.69 |  |  |  | 6 | [5 empty] | 0 | [14 empty] | 2200
[7 empty] | 92 | 29 | 12 | 17 | 11.2 | [6 empty] | 2.09 |  |  |  | 2 | [5 empty] | 6 | [14 empty] | 1820
[7 empty] | 94 | 29 | 12 | 17 | 11.2 | [6 empty] | 2.09 |  |  |  | 6 | [5 empty] | 0 | [14 empty] | 1820
[7 empty] | 96 | 29 | 14 | 15 | 11.4 | [6 empty] | 1.69 |  |  |  | 0 | [5 empty] | 4 | [14 empty] | 2620
[7 empty] | 94 | 29 | 22 | 7 | 18.5 | [6 empty] | 1.78 |  |  |  | 4 | [5 empty] | 2 | [14 empty] | 2200
[7 empty] | 96 | 29 | 22 | 7 | 18.5 | [6 empty] | 1.78 |  |  |  | 4 | [5 empty] | 0 | [14 empty] | 2200
[7 empty] | 92 | 30 | 18 | 12 | 10.1 | [6 empty] | 1.97 |  |  |  | 4 | [5 empty] | 4 | [14 empty] | 3000
[7 empty] | 96 | 30 | 18 | 12 | 10.1 | [6 empty] | 1.97 |  |  |  | 0 | [5 empty] | 4 | [14 empty] | 3000
[7 empty] | 92 | 30 | 14 | 16 | 9.4 | [6 empty] | 1.83 |  |  |  | 2 | [5 empty] | 6 | [14 empty] | 3000
[7 empty] | 94 | 30 | 14 | 16 | 9.4 | [6 empty] | 1.83 |  |  |  | 4 | [5 empty] | 2 | [14 empty] | 3000
[7 empty] | 95 | 31 | 25 | 6 | 7.3 | [6 empty] | 1.94 |  |  |  | 5 | [5 empty] | 0 | [14 empty] | 3800
[7 empty] | 94 | 31 | 25 | 6 | 7.3 | [6 empty] | 1.94 |  |  |  | 6 | [5 empty] | 0 | [14 empty] | 3800
[7 empty] | 95 | 31 | 14 | 17 | 8.8 | [6 empty] | 2.12 |  |  |  | 0 | [5 empty] | 5 | [14 empty] | 3900
[7 empty] | 94 | 31 | 14 | 17 | 8.8 | [6 empty] | 2.12 |  |  |  | 6 | [5 empty] | 0 | [14 empty] | 3900
[7 empty] | 92 | 32 | 17 | 15 | 6.9 | [6 empty] | 1.82 |  |  |  | 2 | [5 empty] | 6 | [14 empty] | 2950
[7 empty] | 94 | 32 | 17 | 15 | 6.9 | [6 empty] | 1.82 |  |  |  | 6 | [5 empty] | 0 | [14 empty] | 2950
[7 empty] | 97 | 32 | 12 | 20 | 8.2 | [6 empty] | 1.96 |  |  |  | 0 | [5 empty] | 3 | [14 empty] | 1930
[7 empty] | 94 | 32 | 12 | 20 | 8.2 | [6 empty] | 1.96 |  |  |  | 6 | [5 empty] | 0 | [14 empty] | 1930
[7 empty] | 94 | 32 | 24 | 8 | 9.3 | [6 empty] | 1.92 |  |  |  | 3 | [5 empty] | 3 | [14 empty] | 2150
[7 empty] | 95 | 32 | 24 | 8 | 9.3 | [6 empty] | 1.92 |  |  |  | 5 | [5 empty] | 0 | [14 empty] | 2150
[7 empty] | 97 | 32 | 17 | 15 | 13 | [6 empty] | 1.95 |  |  |  | 0 | [5 empty] | 3 | [14 empty] | 3100
[7 empty] | 92 | 32 | 17 | 15 | 13 | [6 empty] | 1.95 |  |  |  | 4 | [5 empty] | 4 | [14 empty] | 3100
[7 empty] | 94 | 32 | 13 | 19 | 8.8 | [6 empty] | 1.69 |  |  |  | 0 | [5 empty] | 6 | [14 empty] | 1980
[7 empty] | 94 | 32 | 13 | 19 | 8.8 | [6 empty] | 1.69 |  |  |  | 4 | [5 empty] | 2 | [14 empty] | 1980
[7 empty] | 94 | 33 | 12 | 21 | 16 | [6 empty] | 1.81 |  |  |  | 0 | [5 empty] | 6 | [14 empty] | 2450
[7 empty] | 92 | 33 | 12 | 21 | 16 | [6 empty] | 1.81 |  |  |  | 6 | [5 empty] | 2 | [14 empty] | 2450
[7 empty] | 95 | 33.5 | 18 | 15.5 | 5.4 | [6 empty] | 1.7 |  |  |  | 0 | [5 empty] | 5 | [14 empty] | 2010
[7 empty] | 94 | 33.5 | 18 | 15.5 | 5.4 | [6 empty] | 1.7 |  |  |  | 6 | [5 empty] | 0 | [14 empty] | 2010
[7 empty] | 94 | 35 | 27 | 8 | 8.2 | [6 empty] | 2.21 |  |  |  | 3 | [5 empty] | 3 | [14 empty] | 4200
[7 empty] | 96 | 35 | 27 | 8 | 8.2 | [6 empty] | 2.21 |  |  |  | 4 | [5 empty] | 0 | [14 empty] | 4200
[7 empty] | 94 | 35 | 15 | 20 | 11.7 | [6 empty] | 1.65 |  |  |  | 4 | [5 empty] | 2 | [14 empty] | 1600
[7 empty] | 95 | 35 | 15 | 20 | 11.7 | [6 empty] | 1.65 |  |  |  | 0 | [5 empty] | 5 | [14 empty] | 2300
[7 empty] | 94 | 35 | 15 | 20 | 11.7 | [6 empty] | 1.65 |  |  |  | 6 | [5 empty] | 0 | [14 empty] | 2300
[7 empty] | 94 | 35 | 21 | 14 | 8 | [6 empty] | 2.1 |  |  |  | 6 | [5 empty] | 0 | [14 empty] | 2270
[7 empty] | 95 | 35 | 21 | 14 | 8 | [6 empty] | 2.1 |  |  |  | 0 | [5 empty] | 5 | [14 empty] | 2270
[7 empty] | 94 | 35 | 29 | 6 | 8.8 | [6 empty] | 2.04 |  |  |  | 4 | [5 empty] | 2 | [14 empty] | 3210
[7 empty] | 95 | 35 | 29 | 6 | 8.8 | [6 empty] | 2.04 |  |  |  | 5 | [5 empty] | 0 | [14 empty] | 3210
[7 empty] | 94 | 35 | 17 | 18 | 10.9 | [6 empty] | 1.89 |  |  |  | 6 | [5 empty] | 0 | [14 empty] | 2870
[7 empty] | 94 | 36 | 17 | 19 | 7 | [6 empty] | 1.9 |  |  |  | 0 | [5 empty] | 6 | [14 empty] | 2800
[7 empty] | 94 | 36 | 17 | 19 | 7 | [6 empty] | 1.9 |  |  |  | 6 | [5 empty] | 0 | [14 empty] | 2800
[7 empty] | 94 | 36 | 17 | 19 | 7 | [6 empty] | 2.15 |  |  |  | 6 | [5 empty] | 0 | [14 empty] | 2900
[7 empty] | 95 | 36.4 | 19 | 17.4 | 9.4 | [6 empty] | 1.92 |  |  |  | 0 | [5 empty] | 5 | [14 empty] | 2020
[7 empty] | 94 | 36.4 | 19 | 17.4 | 9.4 | [6 empty] | 1.92 |  |  |  | 6 | [5 empty] | 0 | [14 empty] | 2020
[7 empty] | 92 | 37 | 16 | 21 | 12.4 | [6 empty] | 1.9 |  |  |  | 2 | [5 empty] | 6 | [14 empty] | 4900
[7 empty] | 92 | 37 | 16 | 21 | 12.4 | [6 empty] | 1.9 |  |  |  | 6 | [5 empty] | 2 | [14 empty] | 4900
[7 empty] | 94 | 37 | 14 | 23 | 10.6 | [6 empty] | 1.47 |  |  |  | 4 | [5 empty] | 2 | [14 empty] | 1500
[7 empty] | 94 | 38 | 23 | 15 | 7.9 | [6 empty] | 1.93 |  |  |  | 0 | [5 empty] | 6 | [14 empty] | 2000
[7 empty] | 94 | 38 | 23 | 15 | 7.9 | [6 empty] | 1.93 |  |  |  | 6 | [5 empty] | 0 | [14 empty] | 2000
[7 empty] | 96 | 38 | 17 | 21 | 10.5 | [6 empty] | 1.82 |  |  |  | 0 | [5 empty] | 4 | [14 empty] | 1880
[7 empty] | 94 | 38 | 17 | 21 | 10.5 | [6 empty] | 1.82 |  |  |  | 6 | [5 empty] | 0 | [14 empty] | 1880
[7 empty] | 94 | 38 | 17 | 21 | 9.1 | [6 empty] | 1.78 |  |  |  | 4 | [5 empty] | 2 | [14 empty] | 2300
[7 empty] | 94 | 39 | 25 | 14 | 12 | [6 empty] | 1.86 |  |  |  | 6 | [5 empty] | 0 | [14 empty] | 3000
[7 empty] | 92 | 40 | 20 | 20 | 7.1 | [6 empty] | 1.98 |  |  |  | 2 | [5 empty] | 6 | [14 empty] | 1610
[7 empty] | 94 | 40 | 20 | 20 | 7.1 | [6 empty] | 1.98 |  |  |  | 6 | [5 empty] | 0 | [14 empty] | 1610
[7 empty] | 94 | 40 | 15 | 25 | 9.2 | [6 empty] | 1.97 |  |  |  | 6 | [5 empty] | 0 | [14 empty] | 3980
[7 empty] | 94 | 40 | 18 | 22 | 7.8 | [6 empty] | 1.92 |  |  |  | 4 | [5 empty] | 2 | [14 empty] | 2990
[7 empty] | 94 | 40 | 17 | 23 | 10.9 | [6 empty] | 1.78 |  |  |  | 4 | [5 empty] | 2 | [14 empty] | 2300
[7 empty] | 96 | 41 | 21 | 20 | 19 | [6 empty] | 1.7 |  |  |  | 0 | [5 empty] | 4 | [14 empty] | 1690
[7 empty] | 94 | 41 | 21 | 20 | 19 | [6 empty] | 1.7 |  |  |  | 6 | [5 empty] | 0 | [14 empty] | 1690
[7 empty] | 95 | 42 | 23 | 19 | 9.3 | [6 empty] | 1.44 |  |  |  | 0 | [5 empty] | 5 | [14 empty] | 2300
[7 empty] | 94 | 42 | 23 | 19 | 9.3 | [6 empty] | 1.44 |  |  |  | 6 | [5 empty] | 0 | [14 empty] | 2300
[7 empty] | 94 | 42 | 20 | 22 | 9.7 | [6 empty] | 1.86 |  |  |  | 6 | [5 empty] | 0 | [14 empty] | 2790
[7 empty] | 92 | 42 | 15 | 27 | 12.2 | [6 empty] | 1.98 |  |  |  | 6 | [5 empty] | 2 | [14 empty] | 2960
[7 empty] | 94 | 43.3 | 15 | 28.3 | 16.5 | [6 empty] | 1.76 |  |  |  | 6 | [5 empty] | 0 | [14 empty] | 1820
[7 empty] | 94 | 44 | 22 | 22 | 8.7 | [6 empty] | 2.01 |  |  |  | 6 | [5 empty] | 0 | [14 empty] | 3200
[7 empty] | 94 | 44 | 18 | 26 | 8.9 | [6 empty] | 1.79 |  |  |  | 4 | [5 empty] | 2 | [14 empty] | 2250
[7 empty] | 94 | 45 | 12 | 33 | 14.8 | [6 empty] | 1.76 |  |  |  | 6 | [5 empty] | 0 | [14 empty] | 1980
[7 empty] | 94 | 45 | 26 | 19 | 10.5 | [6 empty] | 1.82 |  |  |  | 4 | [5 empty] | 2 | [14 empty] | 1750
[7 empty] | 92 | 45 | 26 | 19 | 10.5 | [6 empty] | 1.82 |  |  |  | 2 | [5 empty] | 6 | [14 empty] | 2450
[7 empty] | 94 | 45 | 26 | 19 | 10.5 | [6 empty] | 1.82 |  |  |  | 2 | [5 empty] | 4 | [14 empty] | 2450
[7 empty] | 94 | 45 | 27 | 18 | 12.5 | [6 empty] | 1.82 |  |  |  | 4 | [5 empty] | 2 | [14 empty] | 1900
[7 empty] | 93 | 45 | 27 | 18 | 12.5 | [6 empty] | 1.82 |  |  |  | 5 | [5 empty] | 2 | [14 empty] | 4100
[7 empty] | 92 | 45 | 27 | 18 | 12.5 | [6 empty] | 1.82 |  |  |  | 2 | [5 empty] | 6 | [14 empty] | 4100
[7 empty] | 94 | 46 | 16 | 30 | 14.8 | [6 empty] | 1.52 |  |  |  | 6 | [5 empty] | 0 | [14 empty] | 1800
[7 empty] | 92 | 46 | 16 | 30 | 14.8 | [6 empty] | 1.52 |  |  |  | 4 | [5 empty] | 4 | [14 empty] | 1820
[7 empty] | 94 | 50 | 15 | 35 | 10.2 | [6 empty] | 1.94 |  |  |  | 2 | [5 empty] | 4 | [14 empty] | 3000
[7 empty] | 94 | 51 | 25 | 26 | 7.9 | [6 empty] | 2.15 |  |  |  | 6 | [5 empty] | 0 | [14 empty] | 4020
[7 empty] | 94 | 52 | 34 | 18 | 8.7 | [6 empty] | 2.01 |  |  |  | 6 | [5 empty] | 0 | [14 empty] | 5400
[7 empty] | 94 | 55 | 20 | 35 | 14 | [6 empty] | 1.52 |  |  |  | 6 | [5 empty] | 0 | [14 empty] | 1200
[7 empty] | 94 | 55 | 23 | 32 | 15.5 | [6 empty] | 1.55 |  |  |  | 6 | [5 empty] | 0 | [14 empty] | 1570
[7 empty] | 94 | 55 | 30 | 25 | 16 | [6 empty] | 1.87 |  |  |  | 6 | [5 empty] | 0 | [14 empty] | 3300
[7 empty] | 94 | 57 | 36 | 21 | 9 | [6 empty] | 2.1 |  |  |  | 6 | [5 empty] | 0 | [14 empty] | 3400
[7 empty] | 94 | 58 | 16 | 42 | 22.7 | [6 empty] | 1.6 |  |  |  | 0 | [5 empty] | 6 | [14 empty] | 1350
[7 empty] | 94 | 65 | 14 | 51 | 20 | [6 empty] | 1.6 |  |  |  | 2 | [5 empty] | 4 | [14 empty] | 1500
[7 empty] | 94 | 66 | 24 | 42 | 28 | [6 empty] | 1.52 |  |  |  | 0 | [5 empty] | 6 | [14 empty] | 1250
[7 empty] | 94 | 72 | 23 | 49 | 11.2 | [6 empty] | 1.6 |  |  |  | 4 | [5 empty] | 2 | [14 empty] | 1300
[7 empty] | 94 | 72 | 23 | 49 | 11.2 | [6 empty] | 1.6 |  |  |  | 4 | [5 empty] | 2 | [14 empty] | 1500
[7 empty] | 94 | 73 | 25 | 48 | 16 | [6 empty] | 1.59 |  |  |  | 4 | [5 empty] | 2 | [14 empty] | 1700
[7 empty] | 94 | 73 | 25 | 48 | 16 | [6 empty] | 1.59 |  |  |  | 6 | [5 empty] | 0 | [14 empty] | 1900
[7 empty] | 94 | 89 | 19 | 70 | 25.5 | [6 empty] | 1.51 |  |  |  | 2 | [5 empty] | 4 | [14 empty] | 1400
[7 empty] | 100 | 42.25 | 19.3 | 22.95 | 14.5 | [6 empty] | 1.72 |  |  |  | 0 | [5 empty] | 0 | [14 empty] | 1025
[7 empty] | 98 | 37.11 | 20.6 | 16.51 | 15.1 | [6 empty] | 1.73 |  |  |  | 0 | [5 empty] | 2 | [14 empty] | 1120
[7 empty] | 96 | 31.78 | 21 | 10.78 | 13.8 | [6 empty] | 1.75 |  |  |  | 0 | [5 empty] | 4 | [14 empty] | 1154
[7 empty] | 100 | 39 | 18 | 21 | 16.5 | [6 empty] | 1.772 |  |  |  | 0 | [5 empty] | 0 | [14 empty] | 193.05
Prediction of unconfined compressive strength of geopolymer stabilized clayey soil using Artificial Neural Network | [6 empty] | 85.36403 | 116 | 27.54 | 88.46 | 23.89 | [6 empty] | 1.438532 | [5 empty] | 13.78062 | 0 | [7 empty] | 0.8553487 | [9 empty] | 59.5
[7 empty] | 87.93815 | 116 | 27.54 | 88.46 | 23.89 | [6 empty] | 1.438532 | [5 empty] | 11.35693 | 0 | [7 empty] | 0.7049131 | [9 empty] | 61.6
[7 empty] | 90.67234 | 116 | 27.54 | 88.46 | 23.89 | [6 empty] | 1.438532 | [5 empty] | 8.782534 | 0 | [7 empty] | 0.5451228 | [9 empty] | 55.1
[7 empty] | 93.58201 | 116 | 27.54 | 88.46 | 23.89 | [6 empty] | 1.438532 | [5 empty] | 6.04291 | 0 | [7 empty] | 0.3750772 | [9 empty] | 49.4
[7 empty] | 96.68462 | 116 | 27.54 | 88.46 | 23.89 | [6 empty] | 1.438532 | [5 empty] | 3.121628 | 0 | [7 empty] | 0.1937562 | [9 empty] | 48.4
[7 empty] | 84.81444 | 116 | 27.54 | 88.46 | 23.89 | [6 empty] | 1.438532 | [5 empty] | 13.6919 | 0 | [7 empty] | 1.493661 | [9 empty] | 178.4
[7 empty] | 87.47104 | 116 | 27.54 | 88.46 | 23.89 | [6 empty] | 1.438532 | [5 empty] | 11.29661 | 0 | [7 empty] | 1.232357 | [9 empty] | 104.4
[7 empty] | 90.29943 | 116 | 27.54 | 88.46 | 23.89 | [6 empty] | 1.438532 | [5 empty] | 8.746414 | 0 | [7 empty] | 0.9541542 | [9 empty] | 54.2
[7 empty] | 93.31685 | 116 | 27.54 | 88.46 | 23.89 | [6 empty] | 1.438532 | [5 empty] | 6.025788 | 0 | [7 empty] | 0.6573587 | [9 empty] | 63.8
[7 empty] | 96.54291 | 116 | 27.54 | 88.46 | 23.89 | [6 empty] | 1.438532 | [5 empty] | 3.117052 | 0 | [7 empty] | 0.3400421 | [9 empty] | 55.3
[7 empty] | 84.38861 | 116 | 27.54 | 88.46 | 23.89 | [6 empty] | 1.438532 | [5 empty] | 13.62315 | 0 | [7 empty] | 1.988244 | [9 empty] | 1836
[7 empty] | 87.10837 | 116 | 27.54 | 88.46 | 23.89 | [6 empty] | 1.438532 | [5 empty] | 11.24977 | 0 | [7 empty] | 1.641858 | [9 empty] | 1519.8
[7 empty] | 90.00929 | 116 | 27.54 | 88.46 | 23.89 | [6 empty] | 1.438532 | [5 empty] | 8.71831 | 0 | [7 empty] | 1.272402 | [9 empty] | 442
[7 empty] | 93.11007 | 116 | 27.54 | 88.46 | 23.89 | [6 empty] | 1.438532 | [5 empty] | 6.012435 | 0 | [7 empty] | 0.8774905 | [9 empty] | 73.8
[7 empty] | 96.43213 | 116 | 27.54 | 88.46 | 23.89 | [6 empty] | 1.438532 | [5 empty] | 3.113476 | 0 | [7 empty] | 0.4543992 | [9 empty] | 55.7
[7 empty] | 83.64943 | 116 | 27.54 | 88.46 | 23.89 | [6 empty] | 1.438532 | [5 empty] | 13.50382 | 0 | [7 empty] | 2.846752 | [9 empty] | 3833.5
[7 empty] | 86.47733 | 116 | 27.54 | 88.46 | 23.89 | [6 empty] | 1.438532 | [5 empty] | 11.16827 | 0 | [7 empty] | 2.354393 | [9 empty] | 2529.3
[7 empty] | 89.50314 | 116 | 27.54 | 88.46 | 23.89 | [6 empty] | 1.438532 | [5 empty] | 8.669284 | 0 | [7 empty] | 1.827579 | [9 empty] | 1513.8
[7 empty] | 92.74836 | 116 | 27.54 | 88.46 | 23.89 | [6 empty] | 1.438532 | [5 empty] | 5.989078 | 0 | [7 empty] | 1.262562 | [9 empty] | 484.1
[7 empty] | 82.92308 | 116 | 27.54 | 88.46 | 23.89 | [6 empty] | 1.438532 | [5 empty] | 13.38657 | 0 | [7 empty] | 3.690351 | [9 empty] | 4093.2
[7 empty] | 85.85537 | 116 | 27.54 | 88.46 | 23.89 | [6 empty] | 1.438532 | [5 empty] | 11.08795 | 0 | [7 empty] | 3.056678 | [9 empty] | 3004.7
[7 empty] | 89.00265 | 116 | 27.54 | 88.46 | 23.89 | [6 empty] | 1.438532 | [5 empty] | 8.620807 | 0 | [7 empty] | 2.376547 | [9 empty] | 1270.1
[7 empty] | 92.38944 | 116 | 27.54 | 88.46 | 23.89 | [6 empty] | 1.438532 | [5 empty] | 5.965902 | 0 | [7 empty] | 1.644654 | [9 empty] | 549.5
[7 empty] | 96.04419 | 116 | 27.54 | 88.46 | 23.89 | [6 empty] | 1.438532 | [5 empty] | 3.100951 | 0 | [7 empty] | 0.8548567 | [9 empty] | 363.3
[7 empty] | 84.12725 | 116 | 27.54 | 88.46 | 23.89 | [6 empty] | 1.438532 | [5 empty] | 13.58096 | 0 | [7 empty] | 2.291787 | [9 empty] | 3782.9
[7 empty] | 86.88548 | 116 | 27.54 | 88.46 | 23.89 | [6 empty] | 1.438532 | [5 empty] | 11.22098 | 0 | [7 empty] | 1.893541 | [9 empty] | 2402.4
[7 empty] | 89.83069 | 116 | 27.54 | 88.46 | 23.89 | [6 empty] | 1.438532 | [5 empty] | 8.701011 | 0 | [7 empty] | 1.468296 | [9 empty] | 1239.6
[7 empty] | 92.98259 | 116 | 27.54 | 88.46 | 23.89 | [6 empty] | 1.438532 | [5 empty] | 6.004203 | 0 | [7 empty] | 1.013209 | [9 empty] | 201.7
[7 empty] | 96.36371 | 116 | 27.54 | 88.46 | 23.89 | [6 empty] | 1.438532 | [5 empty] | 3.111267 | 0 | [7 empty] | 0.5250263 | [9 empty] | 64
[7 empty] | 83.279 | 116 | 27.54 | 88.46 | 23.89 | [6 empty] | 1.438532 | [5 empty] | 13.44402 | 0 | [7 empty] | 3.27698 | [9 empty] | 4747.8
[7 empty] | 86.16037 | 116 | 27.54 | 88.46 | 23.89 | [6 empty] | 1.438532 | [5 empty] | 11.12734 | 0 | [7 empty] | 2.712289 | [9 empty] | 3146.7
[7 empty] | 89.24828 | 116 | 27.54 | 88.46 | 23.89 | [6 empty] | 1.438532 | [5 empty] | 8.644599 | 0 | [7 empty] | 2.107121 | [9 empty] | 1660.6
[7 empty] | 92.56575 | 116 | 27.54 | 88.46 | 23.89 | [6 empty] | 1.438532 | [5 empty] | 5.977286 | 0 | [7 empty] | 1.456964 | [9 empty] | 545.2
[7 empty] | 95.99549 | 116 | 27.54 | 88.46 | 19.26 | [6 empty] | 1.55841 | [5 empty] | 3.219705 | 0 | [7 empty] | 0.784803 | [9 empty] | 51.3
[7 empty] | 81.88966 | 116 | 27.54 | 88.46 | 19.26 | [6 empty] | 1.55841 | [5 empty] | 13.73296 | 0 | [7 empty] | 4.377382 | [9 empty] | 3137.6
[7 empty] | 84.96723 | 116 | 27.54 | 88.46 | 19.26 | [6 empty] | 1.55841 | [5 empty] | 11.39926 | 0 | [7 empty] | 3.633514 | [9 empty] | 2613.1
[7 empty] | 88.28515 | 116 | 27.54 | 88.46 | 19.26 | [6 empty] | 1.55841 | [5 empty] | 8.883296 | 0 | [7 empty] | 2.831551 | [9 empty] | 1425.9
[7 empty] | 91.87274 | 116 | 27.54 | 88.46 | 19.26 | [6 empty] | 1.55841 | [5 empty] | 6.162853 | 0 | [7 empty] | 1.96441 | [9 empty] | 635
[7 empty] | 95.76424 | 116 | 27.54 | 88.46 | 19.26 | [6 empty] | 1.55841 | [5 empty] | 3.211948 | 0 | [7 empty] | 1.023809 | [9 empty] | 65.6
[7 empty] | 84.88173 | 82 | 25.54 | 56.46 | 19.26 | [6 empty] | 1.55841 | [5 empty] | 14.23474 | 0 | [7 empty] | 0.8835353 | [9 empty] | 57.5
[7 empty] | 87.52828 | 82 | 25.54 | 56.46 | 19.26 | [6 empty] | 1.55841 | [5 empty] | 11.74285 | 0 | [7 empty] | 0.7288667 | [9 empty] | 56.8
[7 empty] | 90.34518 | 82 | 25.54 | 56.46 | 19.26 | [6 empty] | 1.55841 | [5 empty] | 9.090577 | 0 | [7 empty] | 0.5642427 | [9 empty] | 61.7
[7 empty] | 93.34942 | 82 | 25.54 | 56.46 | 19.26 | [6 empty] | 1.55841 | [5 empty] | 6.26191 | 0 | [7 empty] | 0.3886703 | [9 empty] | 72.4
[7 empty] | 96.56033 | 82 | 25.54 | 56.46 | 19.26 | [6 empty] | 1.55841 | [5 empty] | 3.238649 | 0 | [7 empty] | 0.2010196 | [9 empty] | 76.1
[7 empty] | 84.31736 | 82 | 25.54 | 56.46 | 19.26 | [6 empty] | 1.55841 | [5 empty] | 14.14009 | 0 | [7 empty] | 1.542555 | [9 empty] | 2615.3
[7 empty] | 87.04763 | 82 | 25.54 | 56.46 | 19.26 | [6 empty] | 1.55841 | [5 empty] | 11.67837 | 0 | [7 empty] | 1.274004 | [9 empty] | 722.8
[7 empty] | 89.96064 | 82 | 25.54 | 56.46 | 19.26 | [6 empty] | 1.55841 | [5 empty] | 9.051884 | 0 | [7 empty] | 0.9874782 | [9 empty] | 81
[7 empty] | 93.07536 | 82 | 25.54 | 56.46 | 19.26 | [6 empty] | 1.55841 | [5 empty] | 6.243526 | 0 | [7 empty] | 0.6811119 | [9 empty] | 81.5
[7 empty] | 96.41351 | 82 | 25.54 | 56.46 | 19.26 | [6 empty] | 1.55841 | [5 empty] | 3.233725 | 0 | [7 empty] | 0.35277 | [9 empty] | 61.1
[7 empty] | 83.88023 | 82 | 25.54 | 56.46 | 19.26 | [6 empty] | 1.55841 | [5 empty] | 14.06678 | 0 | [7 empty] | 2.05299 | [9 empty] | 4715.7
[7 empty] | 86.67458 | 82 | 25.54 | 56.46 | 19.26 | [6 empty] | 1.55841 | [5 empty] | 11.62832 | 0 | [7 empty] | 1.697106 | [9 empty] | 983.8
[7 empty] | 89.66152 | 82 | 25.54 | 56.46 | 19.26 | [6 empty] | 1.55841 | [5 empty] | 9.021786 | 0 | [7 empty] | 1.316693 | [9 empty] | 169.9
[7 empty] | 92.86168 | 82 | 25.54 | 56.46 | 19.26 | [6 empty] | 1.55841 | [5 empty] | 6.229192 | 0 | [7 empty] | 0.9091253 | [9 empty] | 92
[7 empty] | 96.29874 | 82 | 25.54 | 56.46 | 19.26 | [6 empty] | 1.55841 | [5 empty] | 3.229875 | 0 | [7 empty] | 0.4713872 | [9 empty] | 113.8
[7 empty] | 83.12179 | 82 | 25.54 | 56.46 | 19.26 | [6 empty] | 1.55841 | [5 empty] | 13.93959 | 0 | [7 empty] | 2.938617 | [9 empty] | 6333.9
[7 empty] | 86.02571 | 82 | 25.54 | 56.46 | 19.26 | [6 empty] | 1.55841 | [5 empty] | 11.54127 | 0 | [7 empty] | 2.433024 | [9 empty] | 5499
[7 empty] | 89.13988 | 82 | 25.54 | 56.46 | 19.26 | [6 empty] | 1.55841 | [5 empty] | 8.969298 | 0 | [7 empty] | 1.890825 | [9 empty] | 2905.5
[7 empty] | 92.48798 | 82 | 25.54 | 56.46 | 19.26 | [6 empty] | 1.55841 | [5 empty] | 6.204124 | 0 | [7 empty] | 1.307896 | [9 empty] | 320.8
[7 empty] | 96.09741 | 82 | 25.54 | 56.46 | 19.26 | [6 empty] | 1.55841 | [5 empty] | 3.223123 | 0 | [7 empty] | 0.6794691 | [9 empty] | 108.3
[7 empty] | 82.37695 | 82 | 25.54 | 56.46 | 19.26 | [6 empty] | 1.55841 | [5 empty] | 13.81468 | 0 | [7 empty] | 3.808372 | [9 empty] | 6549.2
[7 empty] | 85.38649 | 82 | 25.54 | 56.46 | 19.26 | [6 empty] | 1.55841 | [5 empty] | 11.45551 | 0 | [7 empty] | 3.158005 | [9 empty] | 5612
[7 empty] | 88.62427 | 82 | 25.54 | 56.46 | 19.26 | [6 empty] | 1.55841 | [5 empty] | 8.917417 | 0 | [7 empty] | 2.458315 | [9 empty] | 4519.6
[7 empty] | 92.11727 | 82 | 25.54 | 56.46 | 19.26 | [6 empty] | 1.55841 | [5 empty] | 6.179257 | 0 | [7 empty] | 1.703471 | [9 empty] | 1048.8
[7 empty] | 95.89692 | 82 | 25.54 | 56.46 | 19.26 | [6 empty] | 1.55841 | [5 empty] | 3.216398 | 0 | [7 empty] | 0.8866828 | [9 empty] | 82.6
[7 empty] | 83.61202 | 82 | 25.54 | 56.46 | 19.26 | [6 empty] | 1.55841 | [5 empty] | 14.0218 | 0 | [7 empty] | 2.366179 | [9 empty] | 6962.4
[7 empty] | 86.44535 | 82 | 25.54 | 56.46 | 19.26 | [6 empty] | 1.55841 | [5 empty] | 11.59756 | 0 | [7 empty] | 1.957089 | [9 empty] | 4417.1
[7 empty] | 89.47744 | 82 | 25.54 | 56.46 | 19.26 | [6 empty] | 1.55841 | [5 empty] | 9.003264 | 0 | [7 empty] | 1.519301 | [9 empty] | 1049.7
[7 empty] | 92.72996 | 82 | 25.54 | 56.46 | 19.26 | [6 empty] | 1.55841 | [5 empty] | 6.220356 | 0 | [7 empty] | 1.049685 | [9 empty] | 108.1
[7 empty] | 96.22786 | 82 | 25.54 | 56.46 | 19.26 | [6 empty] | 1.55841 | [5 empty] | 3.227498 | 0 | [7 empty] | 0.5446403 | [9 empty] | 96.9
[7 empty] | 82.74187 | 82 | 25.54 | 56.46 | 19.26 | [6 empty] | 1.55841 | [5 empty] | 13.87588 | 0 | [7 empty] | 3.382246 | [9 empty] | 7857.3
[7 empty] | 85.69991 | 82 | 25.54 | 56.46 | 19.26 | [6 empty] | 1.55841 | [5 empty] | 11.49756 | 0 | [7 empty] | 2.802529 | [9 empty] | 6059.3
[7 empty] | 88.8773 | 82 | 25.54 | 56.46 | 19.26 | [6 empty] | 1.55841 | [5 empty] | 8.942877 | 0 | [7 empty] | 2.179826 | [9 empty] | 3516.2
[7 empty] | 92.29936 | 82 | 25.54 | 56.46 | 19.26 | [6 empty] | 1.55841 | [5 empty] | 6.191471 | 0 | [7 empty] | 1.509171 | [9 empty] | 379.9
[7 empty] | 95.99549 | 82 | 25.54 | 56.46 | 19.26 | [6 empty] | 1.55841 | [5 empty] | 3.219705 | 0 | [7 empty] | 0.784803 | [9 empty] | 119.4
[7 empty] | 81.88966 | 82 | 25.54 | 56.46 | 19.26 | [6 empty] | 1.55841 | [5 empty] | 13.73296 | 0 | [7 empty] | 4.377382 | [9 empty] | 6912.7
[7 empty] | 84.96723 | 82 | 25.54 | 56.46 | 19.26 | [6 empty] | 1.55841 | [5 empty] | 11.39926 | 0 | [7 empty] | 3.633514 | [9 empty] | 5779.1
[7 empty] | 88.28515 | 82 | 25.54 | 56.46 | 19.26 | [6 empty] | 1.55841 | [5 empty] | 8.883296 | 0 | [7 empty] | 2.831551 | [9 empty] | 4361.1
[7 empty] | 91.87274 | 82 | 25.54 | 56.46 | 19.26 | [6 empty] | 1.55841 | [5 empty] | 6.162853 | 0 | [7 empty] | 1.96441 | [9 empty] | 1989.1
[7 empty] | 95.76424 | 82 | 25.54 | 56.46 | 19.26 | [6 empty] | 1.55841 | [5 empty] | 3.211948 | 0 | [7 empty] | 1.023809 | [9 empty] | 78.6
[7 empty] | 84.8591 | 38 | 23.93 | 14.07 | 19.05 | [6 empty] | 1.688277 | [5 empty] | 14.25604 | 0 | [7 empty] | 0.8848579 | [9 empty] | 72.4
[7 empty] | 87.50903 | 38 | 23.93 | 14.07 | 19.05 | [6 empty] | 1.688277 | [5 empty] | 11.76098 | 0 | [7 empty] | 0.7299918 | [9 empty] | 77.8
[7 empty] | 90.3298 | 38 | 23.93 | 14.07 | 19.05 | [6 empty] | 1.688277 | [5 empty] | 9.105061 | 0 | [7 empty] | 0.5651417 | [9 empty] | 71.3
[7 empty] | 93.33847 | 38 | 23.93 | 14.07 | 19.05 | [6 empty] | 1.688277 | [5 empty] | 6.27222 | 0 | [7 empty] | 0.3893102 | [9 empty] | 44.5
[7 empty] | 96.55447 | 38 | 23.93 | 14.07 | 19.05 | [6 empty] | 1.688277 | [5 empty] | 3.244165 | 0 | [7 empty] | 0.201362 | [9 empty] | 30.1
[7 empty] | 84.29404 | 38 | 23.93 | 14.07 | 19.05 | [6 empty] | 1.688277 | [5 empty] | 14.16111 | 0 | [7 empty] | 1.544849 | [9 empty] | 201.7
[7 empty] | 87.02775 | 38 | 23.93 | 14.07 | 19.05 | [6 empty] | 1.688277 | [5 empty] | 11.6963 | 0 | [7 empty] | 1.275959 | [9 empty] | 168.7
[7 empty] | 89.94471 | 38 | 23.93 | 14.07 | 19.05 | [6 empty] | 1.688277 | [5 empty] | 9.066245 | 0 | [7 empty] | 0.989045 | [9 empty] | 108.9
[7 empty] | 93.06399 | 38 | 23.93 | 14.07 | 19.05 | [6 empty] | 1.688277 | [5 empty] | 6.253775 | 0 | [7 empty] | 0.68223 | [9 empty] | 86.9
[7 empty] | 96.40741 | 38 | 23.93 | 14.07 | 19.05 | [6 empty] | 1.688277 | [5 empty] | 3.239224 | 0 | [7 empty] | 0.3533699 | [9 empty] | 98.5
[7 empty] | 83.85638 | 38 | 23.93 | 14.07 | 19.05 | [6 empty] | 1.688277 | [5 empty] | 14.08759 | 0 | [7 empty] | 2.056027 | [9 empty] | 10089
[7 empty] | 86.65421 | 38 | 23.93 | 14.07 | 19.05 | [6 empty] | 1.688277 | [5 empty] | 11.64609 | 0 | [7 empty] | 1.6997 | [9 empty] | 5803.7
[7 empty] | 89.64517 | 38 | 23.93 | 14.07 | 19.05 | [6 empty] | 1.688277 | [5 empty] | 9.036053 | 0 | [7 empty] | 1.318775 | [9 empty] | 117.3
[7 empty] | 92.84999 | 38 | 23.93 | 14.07 | 19.05 | [6 empty] | 1.688277 | [5 empty] | 6.239395 | 0 | [7 empty] | 0.9106143 | [9 empty] | 67.6
[7 empty] | 96.29245 | 38 | 23.93 | 14.07 | 19.05 | [6 empty] | 1.688277 | [5 empty] | 3.235362 | 0 | [7 empty] | 0.4721879 | [9 empty] | 107.1
[7 empty] | 83.09705 | 38 | 23.93 | 14.07 | 19.05 | [6 empty] | 1.688277 | [5 empty] | 13.96003 | 0 | [7 empty] | 2.942924 | [9 empty] | 10786
[7 empty] | 86.00451 | 38 | 23.93 | 14.07 | 19.05 | [6 empty] | 1.688277 | [5 empty] | 11.55878 | 0 | [7 empty] | 2.436715 | [9 empty] | 9583.3
[7 empty] | 89.1228 | 38 | 23.93 | 14.07 | 19.05 | [6 empty] | 1.688277 | [5 empty] | 8.983399 | 0 | [7 empty] | 1.893798 | [9 empty] | 2567.3
[7 empty] | 92.47573 | 38 | 23.93 | 14.07 | 19.05 | [6 empty] | 1.688277 | [5 empty] | 6.214244 | 0 | [7 empty] | 1.31003 | [9 empty] | 69.3
[7 empty] | 96.09079 | 38 | 23.93 | 14.07 | 19.05 | [6 empty] | 1.688277 | [5 empty] | 3.228586 | 0 | [7 empty] | 0.6806208 | [9 empty] | 25.7
[7 empty] | 82.35135 | 38 | 23.93 | 14.07 | 19.05 | [6 empty] | 1.688277 | [5 empty] | 13.83475 | 0 | [7 empty] | 3.813904 | [9 empty] | 10042
[7 empty] | 85.36448 | 38 | 23.93 | 14.07 | 19.05 | [6 empty] | 1.688277 | [5 empty] | 11.47276 | 0 | [7 empty] | 3.16276 | [9 empty] | 9647.6
[7 empty] | 88.60649 | 38 | 23.93 | 14.07 | 19.05 | [6 empty] | 1.688277 | [5 empty] | 8.931355 | 0 | [7 empty] | 2.462157 | [9 empty] | 8262.1
[7 empty] | 92.10447 | 38 | 23.93 | 14.07 | 19.05 | [6 empty] | 1.688277 | [5 empty] | 6.189296 | 0 | [7 empty] | 1.706238 | [9 empty] | 148.6
[7 empty] | 95.88998 | 38 | 23.93 | 14.07 | 19.05 | [6 empty] | 1.688277 | [5 empty] | 3.221839 | 0 | [7 empty] | 0.8881826 | [9 empty] | 33.7
[7 empty] | 83.58785 | 38 | 23.93 | 14.07 | 19.05 | [6 empty] | 1.688277 | [5 empty] | 14.04248 | 0 | [7 empty] | 2.369668 | [9 empty] | 10809
[7 empty] | 86.42468 | 38 | 23.93 | 14.07 | 19.05 | [6 empty] | 1.688277 | [5 empty] | 11.61525 | 0 | [7 empty] | 1.960073 | [9 empty] | 9878.1
[7 empty] | 89.46083 | 38 | 23.93 | 14.07 | 19.05 | [6 empty] | 1.688277 | [5 empty] | 9.017471 | 0 | [7 empty] | 1.521698 | [9 empty] | 269.2
[7 empty] | 92.71807 | 38 | 23.93 | 14.07 | 19.05 | [6 empty] | 1.688277 | [5 empty] | 6.23053 | 0 | [7 empty] | 1.051402 | [9 empty] | 178.8
[7 empty] | 96.22146 | 38 | 23.93 | 14.07 | 19.05 | [6 empty] | 1.688277 | [5 empty] | 3.232976 | 0 | [7 empty] | 0.5455648 | [9 empty] | 56.7
[7 empty] | 82.71669 | 38 | 23.93 | 14.07 | 19.05 | [6 empty] | 1.688277 | [5 empty] | 13.89613 | 0 | [7 empty] | 3.387181 | [9 empty] | 11033
[7 empty] | 85.6783 | 38 | 23.93 | 14.07 | 19.05 | [6 empty] | 1.688277 | [5 empty] | 11.51493 | 0 | [7 empty] | 2.806765 | [9 empty] | 8187
[7 empty] | 88.85986 | 38 | 23.93 | 14.07 | 19.05 | [6 empty] | 1.688277 | [5 empty] | 8.956895 | 0 | [7 empty] | 2.183243 | [9 empty] | 3534.2
[7 empty] | 92.28682 | 38 | 23.93 | 14.07 | 19.05 | [6 empty] | 1.688277 | [5 empty] | 6.20155 | 0 | [7 empty] | 1.511628 | [9 empty] | 99
[7 empty] | 95.98871 | 38 | 23.93 | 14.07 | 19.05 | [6 empty] | 1.688277 | [5 empty] | 3.225156 | 0 | [7 empty] | 0.7861318 | [9 empty] | 38.2
[7 empty] | 81.8635 | 38 | 23.93 | 14.07 | 19.05 | [6 empty] | 1.688277 | [5 empty] | 13.75279 | 0 | [7 empty] | 4.383703 | [9 empty] | 8661.1
[7 empty] | 84.9447 | 38 | 23.93 | 14.07 | 19.05 | [6 empty] | 1.688277 | [5 empty] | 11.41634 | 0 | [7 empty] | 3.638958 | [9 empty] | 7999.2
[7 empty] | 88.26691 | 38 | 23.93 | 14.07 | 19.05 | [6 empty] | 1.688277 | [5 empty] | 8.897127 | 0 | [7 empty] | 2.835959 | [9 empty] | 7754
[7 empty] | 91.85957 | 38 | 23.93 | 14.07 | 19.05 | [6 empty] | 1.688277 | [5 empty] | 6.17284 | 0 | [7 empty] | 1.967593 | [9 empty] | 1216.7
[7 empty] | 95.75709 | 38 | 23.93 | 14.07 | 19.05 | [6 empty] | 1.688277 | [5 empty] | 3.217374 | 0 | [7 empty] | 1.025538 | [9 empty] | 70.8
[7 empty] | 83.85638 | 38 | 23.93 | 14.07 | 19.05 | [6 empty] | 1.688277 | [5 empty] | 0 | 14.08759 | [7 empty] | 2.056027 | [9 empty] | 117.4
[7 empty] | 86.65421 | 38 | 23.93 | 14.07 | 19.05 | [6 empty] | 1.688277 | [5 empty] | 0 | 11.64609 | [7 empty] | 1.6997 | [9 empty] | 109.9
[7 empty] | 89.64517 | 38 | 23.93 | 14.07 | 19.05 | [6 empty] | 1.688277 | [5 empty] | 0 | 9.036053 | [7 empty] | 1.318775 | [9 empty] | 84.9
[7 empty] | 92.84999 | 38 | 23.93 | 14.07 | 19.05 | [6 empty] | 1.688277 | [5 empty] | 0 | 6.239395 | [7 empty] | 0.9106143 | [9 empty] | 16.9
[7 empty] | 83.09705 | 38 | 23.93 | 14.07 | 19.05 | [6 empty] | 1.688277 | [5 empty] | 0 | 13.96003 | [7 empty] | 2.942924 | [9 empty] | 210.7
[7 empty] | 86.00451 | 38 | 23.93 | 14.07 | 19.05 | [6 empty] | 1.688277 | [5 empty] | 0 | 11.55878 | [7 empty] | 2.436715 | [9 empty] | 197
[7 empty] | 89.1228 | 38 | 23.93 | 14.07 | 19.05 | [6 empty] | 1.688277 | [5 empty] | 0 | 8.983399 | [7 empty] | 1.893798 | [9 empty] | 168.9
[7 empty] | 92.47573 | 38 | 23.93 | 14.07 | 19.05 | [6 empty] | 1.688277 | [5 empty] | 0 | 6.214244 | [7 empty] | 1.31003 | [9 empty] | 110.3
[7 empty] | 82.35135 | 38 | 23.93 | 14.07 | 19.05 | [6 empty] | 1.688277 | [5 empty] | 0 | 13.83475 | [7 empty] | 3.813904 | [9 empty] | 229.3
[7 empty] | 85.36448 | 38 | 23.93 | 14.07 | 19.05 | [6 empty] | 1.688277 | [5 empty] | 0 | 11.47276 | [7 empty] | 3.16276 | [9 empty] | 224.1
[7 empty] | 88.60649 | 38 | 23.93 | 14.07 | 19.05 | [6 empty] | 1.688277 | [5 empty] | 0 | 8.931355 | [7 empty] | 2.462157 | [9 empty] | 186.8
[7 empty] | 92.10447 | 38 | 23.93 | 14.07 | 19.05 | [6 empty] | 1.688277 | [5 empty] | 0 | 6.189296 | [7 empty] | 1.706238 | [9 empty] | 155.5
[7 empty] | 83.58785 | 38 | 23.93 | 14.07 | 19.05 | [6 empty] | 1.688277 | [5 empty] | 0 | 14.04248 | [7 empty] | 2.369668 | [9 empty] | 195.4
[7 empty] | 86.42468 | 38 | 23.93 | 14.07 | 19.05 | [6 empty] | 1.688277 | [5 empty] | 0 | 11.61525 | [7 empty] | 1.960073 | [9 empty] | 123.2
[7 empty] | 89.46083 | 38 | 23.93 | 14.07 | 19.05 | [6 empty] | 1.688277 | [5 empty] | 0 | 9.017471 | [7 empty] | 1.521698 | [9 empty] | 80
[7 empty] | 92.71807 | 38 | 23.93 | 14.07 | 19.05 | [6 empty] | 1.688277 | [5 empty] | 0 | 6.23053 | [7 empty] | 1.051402 | [9 empty] | 39
[7 empty] | 82.71669 | 38 | 23.93 | 14.07 | 19.05 | [6 empty] | 1.688277 | [5 empty] | 0 | 13.89613 | [7 empty] | 3.387181 | [9 empty] | 185.2
[7 empty] | 85.6783 | 38 | 23.93 | 14.07 | 19.05 | [6 empty] | 1.688277 | [5 empty] | 0 | 11.51493 | [7 empty] | 2.806765 | [9 empty] | 181.9
[7 empty] | 88.90081 | 37.7 | 23.63 | 14.07 | 19.05 | [6 empty] | 1.688277 | [5 empty] | 0 | 8.961022 | [7 empty] | 2.138168 | [9 empty] | 180
[7 empty] | 92.31626 | 37.7 | 23.63 | 14.07 | 19.05 | [6 empty] | 1.688277 | [5 empty] | 0 | 6.203529 | [7 empty] | 1.480209 | [9 empty] | 127
[7 empty] | 81.93928 | 37.7 | 23.63 | 14.07 | 19.05 | [6 empty] | 1.688277 | [5 empty] | 0 | 13.76552 | [7 empty] | 4.295192 | [9 empty] | 189
[7 empty] | 85.00997 | 37.7 | 23.63 | 14.07 | 19.05 | [6 empty] | 1.688277 | [5 empty] | 0 | 11.42511 | [7 empty] | 3.564924 | [9 empty] | 170
[7 empty] | 88.31976 | 37.7 | 23.63 | 14.07 | 19.05 | [6 empty] | 1.688277 | [5 empty] | 0 | 8.902453 | [7 empty] | 2.777791 | [9 empty] | 163
[7 empty] | 91.89772 | 37.7 | 23.63 | 14.07 | 19.05 | [6 empty] | 1.688277 | [5 empty] | 0 | 6.175403 | [7 empty] | 1.926882 | [9 empty] | 120
[7 empty] | 83.09705 | 37.7 | 23.63 | 14.07 | 19.05 | [6 empty] | 1.688277 | [5 empty] | 5.58401 | 8.376015 | [7 empty] | 2.942924 | [9 empty] | 5855
[7 empty] | 86.00451 | 37.7 | 23.63 | 14.07 | 19.05 | [6 empty] | 1.688277 | [5 empty] | 4.334541 | 7.224234 | [7 empty] | 2.436715 | [9 empty] | 2597
[7 empty] | 89.1228 | 37.7 | 23.63 | 14.07 | 19.05 | [6 empty] | 1.688277 | [5 empty] | 3.743083 | 5.240316 | [7 empty] | 1.893798 | [9 empty] | 120
[7 empty] | 92.47573 | 37.7 | 23.63 | 14.07 | 19.05 | [6 empty] | 1.688277 | [5 empty] | 2.330342 | 3.883903 | [7 empty] | 1.31003 | [9 empty] | 97
[7 empty] | 96.09079 | 37.7 | 23.63 | 14.07 | 19.05 | [6 empty] | 1.688277 | [5 empty] | 1.614293 | 1.614293 | [7 empty] | 0.6806208 | [9 empty] | 53
[7 empty] | 82.77584 | 37.7 | 23.63 | 14.07 | 19.05 | [6 empty] | 1.688277 | [5 empty] | 5.562425 | 8.343638 | [7 empty] | 3.318092 | [9 empty] | 4899
[7 empty] | 85.72907 | 37.7 | 23.63 | 14.07 | 19.05 | [6 empty] | 1.688277 | [5 empty] | 4.320658 | 7.201097 | [7 empty] | 2.749178 | [9 empty] | 3410
[7 empty] | 88.90081 | 37.7 | 23.63 | 14.07 | 19.05 | [6 empty] | 1.688277 | [5 empty] | 3.733759 | 5.227263 | [7 empty] | 2.138168 | [9 empty] | 604
[7 empty] | 92.31626 | 37.7 | 23.63 | 14.07 | 19.05 | [6 empty] | 1.688277 | [5 empty] | 2.326323 | 3.877205 | [7 empty] | 1.480209 | [9 empty] | 96
[7 empty] | 96.00463 | 37.7 | 23.63 | 14.07 | 19.05 | [6 empty] | 1.688277 | [5 empty] | 1.612846 | 1.612846 | [7 empty] | 0.7696744 | [9 empty] | 74
[7 empty] | 83.09705 | 37.7 | 23.63 | 14.07 | 19.05 | [6 empty] | 1.688277 | [5 empty] | 8.376015 | 5.58401 | [7 empty] | 2.942924 | [9 empty] | 7346
[7 empty] | 86.00451 | 37.7 | 23.63 | 14.07 | 19.05 | [6 empty] | 1.688277 | [5 empty] | 7.224234 | 4.334541 | [7 empty] | 2.436715 | [9 empty] | 6191
[7 empty] | 89.1228 | 37.7 | 23.63 | 14.07 | 19.05 | [6 empty] | 1.688277 | [5 empty] | 5.240316 | 3.743083 | [7 empty] | 1.893798 | [9 empty] | 348
[7 empty] | 92.47573 | 37.7 | 23.63 | 14.07 | 19.05 | [6 empty] | 1.688277 | [5 empty] | 3.883903 | 2.330342 | [7 empty] | 1.31003 | [9 empty] | 144
[7 empty] | 96.09079 | 37.7 | 23.63 | 14.07 | 19.05 | [6 empty] | 1.688277 | [5 empty] | 1.614293 | 1.614293 | [7 empty] | 0.6806208 | [9 empty] | 45
[7 empty] | 82.77584 | 37.7 | 23.63 | 14.07 | 19.05 | [6 empty] | 1.688277 | [5 empty] | 8.343638 | 5.562425 | [7 empty] | 3.318092 | [9 empty] | 9562
[7 empty] | 85.72907 | 37.7 | 23.63 | 14.07 | 19.05 | [6 empty] | 1.688277 | [5 empty] | 7.201097 | 4.320658 | [7 empty] | 2.749178 | [9 empty] | 8595
[7 empty] | 88.90081 | 37.7 | 23.63 | 14.07 | 19.05 | [6 empty] | 1.688277 | [5 empty] | 5.227263 | 3.733759 | [7 empty] | 2.138168 | [9 empty] | 971
[7 empty] | 92.31626 | 37.7 | 23.63 | 14.07 | 19.05 | [6 empty] | 1.688277 | [5 empty] | 3.877205 | 2.326323 | [7 empty] | 1.480209 | [9 empty] | 140
[7 empty] | 96.00463 | 37.7 | 23.63 | 14.07 | 19.05 | [6 empty] | 1.688277 | [5 empty] | 1.612846 | 1.612846 | [7 empty] | 0.7696744 | [9 empty] | 54
[7 empty] | 83.09705 | 37.7 | 23.63 | 14.07 | 19.05 | [6 empty] | 1.688277 | [5 empty] | 2.792005 | 11.16802 | [7 empty] | 2.942924 | [9 empty] | 2687
[7 empty] | 86.00451 | 37.7 | 23.63 | 14.07 | 19.05 | [6 empty] | 1.688277 | [5 empty] | 2.16727 | 9.391505 | [7 empty] | 2.436715 | [9 empty] | 650
[7 empty] | 89.1228 | 37.7 | 23.63 | 14.07 | 19.05 | [6 empty] | 1.688277 | [5 empty] | 1.497233 | 7.486166 | [7 empty] | 1.893798 | [9 empty] | 199
[7 empty] | 92.47573 | 37.7 | 23.63 | 14.07 | 19.05 | [6 empty] | 1.688277 | [5 empty] | 1.553561 | 4.660683 | [7 empty] | 1.31003 | [9 empty] | 109
[7 empty] | 96.09079 | 37.7 | 23.63 | 14.07 | 19.05 | [6 empty] | 1.688277 | [5 empty] | 0.8071465 | 2.42144 | [7 empty] | 0.6806208 | [9 empty] | 37
[7 empty] | 82.77584 | 37.7 | 23.63 | 14.07 | 19.05 | [6 empty] | 1.688277 | [5 empty] | 2.781213 | 11.12485 | [7 empty] | 3.318092 | [9 empty] | 3127
[7 empty] | 85.72907 | 37.7 | 23.63 | 14.07 | 19.05 | [6 empty] | 1.688277 | [5 empty] | 2.160329 | 9.361427 | [7 empty] | 2.749178 | [9 empty] | 615
[7 empty] | 88.90081 | 37.7 | 23.63 | 14.07 | 19.05 | [6 empty] | 1.688277 | [5 empty] | 1.493504 | 7.467519 | [7 empty] | 2.138168 | [9 empty] | 134
[7 empty] | 92.31626 | 37.7 | 23.63 | 14.07 | 19.05 | [6 empty] | 1.688277 | [5 empty] | 1.550882 | 4.652647 | [7 empty] | 1.480209 | [9 empty] | 142
[7 empty] | 83.09705 | 37.7 | 23.63 | 14.07 | 19.05 | [6 empty] | 1.688277 | [5 empty] | 11.16802 | 2.792005 | [7 empty] | 2.942924 | [9 empty] | 10530
[7 empty] | 86.00451 | 37.7 | 23.63 | 14.07 | 19.05 | [6 empty] | 1.688277 | [5 empty] | 9.391505 | 2.16727 | [7 empty] | 2.436715 | [9 empty] | 7492
[7 empty] | 89.1228 | 37.7 | 23.63 | 14.07 | 19.05 | [6 empty] | 1.688277 | [5 empty] | 7.486166 | 1.497233 | [7 empty] | 1.893798 | [9 empty] | 656
[7 empty] | 92.47573 | 37.7 | 23.63 | 14.07 | 19.05 | [6 empty] | 1.688277 | [5 empty] | 4.660683 | 1.553561 | [7 empty] | 1.31003 | [9 empty] | 240
[7 empty] | 82.77584 | 37.7 | 23.63 | 14.07 | 19.05 | [6 empty] | 1.688277 | [5 empty] | 11.12485 | 2.781213 | [7 empty] | 3.318092 | [9 empty] | 10560
[7 empty] | 85.72907 | 37.7 | 23.63 | 14.07 | 19.05 | [6 empty] | 1.688277 | [5 empty] | 9.361427 | 2.160329 | [7 empty] | 2.749178 | [9 empty] | 9610
[7 empty] | 88.90081 | 37.7 | 23.63 | 14.07 | 19.05 | [6 empty] | 1.688277 | [5 empty] | 7.467519 | 1.493504 | [7 empty] | 2.138168 | [9 empty] | 1323
[7 empty] | 92.31626 | 37.7 | 23.63 | 14.07 | 19.05 | [6 empty] | 1.688277 | [5 empty] | 4.652647 | 1.550882 | [7 empty] | 1.480209 | [9 empty] | 176
[7 empty] | 96.00463 | 37.7 | 23.63 | 14.07 | 19.05 | [6 empty] | 1.688277 | [5 empty] | 2.419268 | 0.8064228 | [7 empty] | 0.7696744 | [9 empty] | 40
[7 empty] | 81.21876 | 116 | 27.54 | 88.46 | 23.89 | [6 empty] | 1.438532 | [5 empty] | 16.38929 | 0 | [7 empty] | 2.39195 | [9 empty] | 5012
[7 empty] | 78.27843 | 116 | 27.54 | 88.46 | 23.89 | [6 empty] | 1.438532 | [5 empty] | 18.95514 | 0 | [7 empty] | 2.766427 | [9 empty] | 6644
[7 empty] | 75.54355 | 116 | 27.54 | 88.46 | 23.89 | [6 empty] | 1.438532 | [5 empty] | 21.34171 | 0 | [7 empty] | 3.114736 | [9 empty] | 7278
[7 empty] | 72.99333 | 116 | 27.54 | 88.46 | 23.89 | [6 empty] | 1.438532 | [5 empty] | 23.56714 | 0 | [7 empty] | 3.439529 | [9 empty] | 8696
[7 empty] | 68.37676 | 116 | 27.54 | 88.46 | 23.89 | [6 empty] | 1.438532 | [5 empty] | 27.59575 | 0 | [7 empty] | 4.027488 | [9 empty] | 10350
[7 empty] | 80.36442 | 116 | 27.54 | 88.46 | 23.89 | [6 empty] | 1.438532 | [5 empty] | 16.21689 | 0 | [7 empty] | 3.418696 | [9 empty] | 5423
[7 empty] | 77.32767 | 116 | 27.54 | 88.46 | 23.89 | [6 empty] | 1.438532 | [5 empty] | 18.72492 | 0 | [7 empty] | 3.947415 | [9 empty] | 6251
[7 empty] | 74.51206 | 116 | 27.54 | 88.46 | 23.89 | [6 empty] | 1.438532 | [5 empty] | 21.0503 | 0 | [7 empty] | 4.437632 | [9 empty] | 8130
[7 empty] | 71.8943 | 116 | 27.54 | 88.46 | 23.89 | [6 empty] | 1.438532 | [5 empty] | 23.2123 | 0 | [7 empty] | 4.893404 | [9 empty] | 9384
[7 empty] | 67.17434 | 116 | 27.54 | 88.46 | 23.89 | [6 empty] | 1.438532 | [5 empty] | 27.11048 | 0 | [7 empty] | 5.715182 | [9 empty] | 11180
[7 empty] | 80.96341 | 116 | 27.54 | 88.46 | 23.89 | [6 empty] | 1.438532 | [5 empty] | 16.33776 | 0 | [7 empty] | 2.698833 | [9 empty] | 3484
[7 empty] | 77.99393 | 116 | 27.54 | 88.46 | 23.89 | [6 empty] | 1.438532 | [5 empty] | 18.88625 | 0 | [7 empty] | 3.119818 | [9 empty] | 4605
[7 empty] | 75.23457 | 116 | 27.54 | 88.46 | 23.89 | [6 empty] | 1.438532 | [5 empty] | 21.25442 | 0 | [7 empty] | 3.511015 | [9 empty] | 6519
[7 empty] | 72.66378 | 116 | 27.54 | 88.46 | 23.89 | [6 empty] | 1.438532 | [5 empty] | 23.46074 | 0 | [7 empty] | 3.875477 | [9 empty] | 8700
[7 empty] | 68.01556 | 116 | 27.54 | 88.46 | 23.89 | [6 empty] | 1.438532 | [5 empty] | 27.44998 | 0 | [7 empty] | 4.534459 | [9 empty] | 10350
[7 empty] | 80.00378 | 116 | 27.54 | 88.46 | 23.89 | [6 empty] | 1.438532 | [5 empty] | 16.14412 | 0 | [7 empty] | 3.852108 | [9 empty] | 4951
[7 empty] | 76.92727 | 116 | 27.54 | 88.46 | 23.89 | [6 empty] | 1.438532 | [5 empty] | 18.62796 | 0 | [7 empty] | 4.444773 | [9 empty] | 5471
[7 empty] | 74.07861 | 116 | 27.54 | 88.46 | 23.89 | [6 empty] | 1.438532 | [5 empty] | 20.92785 | 0 | [7 empty] | 4.993544 | [9 empty] | 6285
[7 empty] | 71.43339 | 116 | 27.54 | 88.46 | 23.89 | [6 empty] | 1.438532 | [5 empty] | 23.06349 | 0 | [7 empty] | 5.503123 | [9 empty] | 7956
[7 empty] | 66.67191 | 116 | 27.54 | 88.46 | 23.89 | [6 empty] | 1.438532 | [5 empty] | 26.90771 | 0 | [7 empty] | 6.420383 | [9 empty] | 10920
[7 empty] | 80.63085 | 82.2 | 25.74 | 56.46 | 19.26 | [6 empty] | 1.55841 | [5 empty] | 16.90232 | 0 | [7 empty] | 2.466826 | [9 empty] | 6304
[7 empty] | 77.62383 | 82.2 | 25.74 | 56.46 | 19.26 | [6 empty] | 1.55841 | [5 empty] | 19.52637 | 0 | [7 empty] | 2.849795 | [9 empty] | 11620
[7 empty] | 74.83304 | 82.2 | 25.74 | 56.46 | 19.26 | [6 empty] | 1.55841 | [5 empty] | 21.96173 | 0 | [7 empty] | 3.205226 | [9 empty] | 13870
[7 empty] | 72.23596 | 82.2 | 25.74 | 56.46 | 19.26 | [6 empty] | 1.55841 | [5 empty] | 24.22806 | 0 | [7 empty] | 3.535987 | [9 empty] | 15550
[7 empty] | 67.54748 | 82.2 | 25.74 | 56.46 | 19.26 | [6 empty] | 1.55841 | [5 empty] | 28.31942 | 0 | [7 empty] | 4.133104 | [9 empty] | 18530
[7 empty] | 79.75643 | 82.2 | 25.74 | 56.46 | 19.26 | [6 empty] | 1.55841 | [5 empty] | 16.71902 | 0 | [7 empty] | 3.524551 | [9 empty] | 10690
[7 empty] | 76.65297 | 82.2 | 25.74 | 56.46 | 19.26 | [6 empty] | 1.55841 | [5 empty] | 19.28215 | 0 | [7 empty] | 4.064885 | [9 empty] | 12350
[7 empty] | 73.78198 | 82.2 | 25.74 | 56.46 | 19.26 | [6 empty] | 1.55841 | [5 empty] | 21.65327 | 0 | [7 empty] | 4.564744 | [9 empty] | 13260
[7 empty] | 71.1183 | 82.2 | 25.74 | 56.46 | 19.26 | [6 empty] | 1.55841 | [5 empty] | 23.85319 | 0 | [7 empty] | 5.028511 | [9 empty] | 13660
[7 empty] | 66.32906 | 82.2 | 25.74 | 56.46 | 19.26 | [6 empty] | 1.55841 | [5 empty] | 27.80859 | 0 | [7 empty] | 5.862352 | [9 empty] | 15690
[7 empty] | 80.36943 | 82.2 | 25.74 | 56.46 | 19.26 | [6 empty] | 1.55841 | [5 empty] | 16.84753 | 0 | [7 empty] | 2.783041 | [9 empty] | 10080
[7 empty] | 77.33324 | 82.2 | 25.74 | 56.46 | 19.26 | [6 empty] | 1.55841 | [5 empty] | 19.45327 | 0 | [7 empty] | 3.213484 | [9 empty] | 12590
[7 empty] | 74.5181 | 82.2 | 25.74 | 56.46 | 19.26 | [6 empty] | 1.55841 | [5 empty] | 21.86931 | 0 | [7 empty] | 3.612588 | [9 empty] | 13450
[7 empty] | 71.90072 | 82.2 | 25.74 | 56.46 | 19.26 | [6 empty] | 1.55841 | [5 empty] | 24.11562 | 0 | [7 empty] | 3.983656 | [9 empty] | 15120
[7 empty] | 67.18135 | 82.2 | 25.74 | 56.46 | 19.26 | [6 empty] | 1.55841 | [5 empty] | 28.16592 | 0 | [7 empty] | 4.652725 | [9 empty] | 15360
[7 empty] | 79.38748 | 82.2 | 25.74 | 56.46 | 19.26 | [6 empty] | 1.55841 | [5 empty] | 16.64168 | 0 | [7 empty] | 3.970832 | [9 empty] | 8791
[7 empty] | 76.24431 | 82.2 | 25.74 | 56.46 | 19.26 | [6 empty] | 1.55841 | [5 empty] | 19.17935 | 0 | [7 empty] | 4.576339 | [9 empty] | 10950
[7 empty] | 73.34055 | 82.2 | 25.74 | 56.46 | 19.26 | [6 empty] | 1.55841 | [5 empty] | 21.52372 | 0 | [7 empty] | 5.135724 | [9 empty] | 12020
[7 empty] | 70.64986 | 82.2 | 25.74 | 56.46 | 19.26 | [6 empty] | 1.55841 | [5 empty] | 23.69608 | 0 | [7 empty] | 5.654064 | [9 empty] | 14260
[7 empty] | 65.82027 | 82.2 | 25.74 | 56.46 | 19.26 | [6 empty] | 1.55841 | [5 empty] | 27.59528 | 0 | [7 empty] | 6.584444 | [9 empty] | 17040
[7 empty] | 80.60331 | 37.7 | 23.63 | 14.07 | 19.05 | [6 empty] | 1.688277 | [5 empty] | 16.92636 | 0 | [7 empty] | 2.470333 | [9 empty] | 15860
[7 empty] | 77.59321 | 37.7 | 23.63 | 14.07 | 19.05 | [6 empty] | 1.688277 | [5 empty] | 19.5531 | 0 | [7 empty] | 2.853695 | [9 empty] | 18920
[7 empty] | 74.79983 | 37.7 | 23.63 | 14.07 | 19.05 | [6 empty] | 1.688277 | [5 empty] | 21.99071 | 0 | [7 empty] | 3.209455 | [9 empty] | 19460
[7 empty] | 72.20059 | 37.7 | 23.63 | 14.07 | 19.05 | [6 empty] | 1.688277 | [5 empty] | 24.25891 | 0 | [7 empty] | 3.54049 | [9 empty] | 22030
[7 empty] | 67.50883 | 37.7 | 23.63 | 14.07 | 19.05 | [6 empty] | 1.688277 | [5 empty] | 28.35314 | 0 | [7 empty] | 4.138026 | [9 empty] | 23480
[7 empty] | 79.72796 | 37.7 | 23.63 | 14.07 | 19.05 | [6 empty] | 1.688277 | [5 empty] | 16.74254 | 0 | [7 empty] | 3.529508 | [9 empty] | 17250
[7 empty] | 76.62141 | 37.7 | 23.63 | 14.07 | 19.05 | [6 empty] | 1.688277 | [5 empty] | 19.30821 | 0 | [7 empty] | 4.070379 | [9 empty] | 18980
[7 empty] | 73.74788 | 37.7 | 23.63 | 14.07 | 19.05 | [6 empty] | 1.688277 | [5 empty] | 21.68144 | 0 | [7 empty] | 4.570682 | [9 empty] | 20720
[7 empty] | 71.08208 | 37.7 | 23.63 | 14.07 | 19.05 | [6 empty] | 1.688277 | [5 empty] | 23.8831 | 0 | [7 empty] | 5.034816 | [9 empty] | 22380
[7 empty] | 66.28968 | 37.7 | 23.63 | 14.07 | 19.05 | [6 empty] | 1.688277 | [5 empty] | 27.84111 | 0 | [7 empty] | 5.869207 | [9 empty] | 24260
[7 empty] | 80.34161 | 37.7 | 23.63 | 14.07 | 19.05 | [6 empty] | 1.688277 | [5 empty] | 16.8714 | 0 | [7 empty] | 2.786985 | [9 empty] | 14000
[7 empty] | 77.30234 | 37.7 | 23.63 | 14.07 | 19.05 | [6 empty] | 1.688277 | [5 empty] | 19.4798 | 0 | [7 empty] | 3.217866 | [9 empty] | 17140
[7 empty] | 74.48462 | 37.7 | 23.63 | 14.07 | 19.05 | [6 empty] | 1.688277 | [5 empty] | 21.89804 | 0 | [7 empty] | 3.617335 | [9 empty] | 20410
[7 empty] | 71.8651 | 37.7 | 23.63 | 14.07 | 19.05 | [6 empty] | 1.688277 | [5 empty] | 24.14619 | 0 | [7 empty] | 3.988706 | [9 empty] | 21890
[7 empty] | 67.14248 | 37.7 | 23.63 | 14.07 | 19.05 | [6 empty] | 1.688277 | [5 empty] | 28.19928 | 0 | [7 empty] | 4.658235 | [9 empty] | 22710
[7 empty] | 79.35863 | 37.7 | 23.63 | 14.07 | 19.05 | [6 empty] | 1.688277 | [5 empty] | 16.66498 | 0 | [7 empty] | 3.976391 | [9 empty] | 11460
[7 empty] | 76.21237 | 37.7 | 23.63 | 14.07 | 19.05 | [6 empty] | 1.688277 | [5 empty] | 19.20513 | 0 | [7 empty] | 4.582491 | [9 empty] | 14330
[7 empty] | 73.30608 | 37.7 | 23.63 | 14.07 | 19.05 | [6 empty] | 1.688277 | [5 empty] | 21.55156 | 0 | [7 empty] | 5.142365 | [9 empty] | 16580
[7 empty] | 70.6133 | 37.7 | 23.63 | 14.07 | 19.05 | [6 empty] | 1.688277 | [5 empty] | 23.72559 | 0 | [7 empty] | 5.661107 | [9 empty] | 18080
[7 empty] | 65.78061 | 37.7 | 23.63 | 14.07 | 19.05 | [6 empty] | 1.688277 | [5 empty] | 27.6273 | 0 | [7 empty] | 6.592085 | [9 empty] | 18640
[7 empty] | 82.72696 | 37.7 | 23.63 | 14.07 | 19.05 | [6 empty] | 1.688277 | [5 empty] | 13.89785 | 0 | [7 empty] | 3.375192 | [9 empty] | 11580
[7 empty] | 82.72696 | 37.7 | 23.63 | 14.07 | 19.05 | [6 empty] | 1.688277 | [5 empty] | 13.89785 | 0 | [6 empty] | 0.1687596 | 3.206433 | [9 empty] | 11610
[7 empty] | 82.72696 | 37.7 | 23.63 | 14.07 | 19.05 | [6 empty] | 1.688277 | [5 empty] | 13.89785 | 0 | [6 empty] | 0.3375192 | 3.037673 | [9 empty] | 12160
[7 empty] | 82.72696 | 37.7 | 23.63 | 14.07 | 19.05 | [6 empty] | 1.688277 | [5 empty] | 13.89785 | 0 | [6 empty] | 0.5062789 | 2.868913 | [9 empty] | 12000
[7 empty] | 82.72696 | 37.7 | 23.63 | 14.07 | 19.05 | [6 empty] | 1.688277 | [5 empty] | 13.89785 | 0 | [6 empty] | 0.6750385 | 2.700154 | [9 empty] | 12470
[7 empty] | 82.72696 | 37.7 | 23.63 | 14.07 | 19.05 | [6 empty] | 1.688277 | [5 empty] | 13.89785 | 0 | [6 empty] | 0.8437981 | 2.531394 | [9 empty] | 12620
[7 empty] | 82.72696 | 37.7 | 23.63 | 14.07 | 19.05 | [6 empty] | 1.688277 | [5 empty] | 13.89785 | 0 | [6 empty] | 1.350077 | 2.025115 | [9 empty] | 13050
[7 empty] | 82.72696 | 37.7 | 23.63 | 14.07 | 19.05 | [6 empty] | 1.688277 | [5 empty] | 13.89785 | 0 | [6 empty] | 1.856356 | 1.518837 | [9 empty] | 13370
[7 empty] | 82.72696 | 37.7 | 23.63 | 14.07 | 19.05 | [6 empty] | 1.688277 | [5 empty] | 13.89785 | 0 | [6 empty] | 2.193875 | 1.181317 | [9 empty] | 14320
[7 empty] | 82.72696 | 37.7 | 23.63 | 14.07 | 19.05 | [6 empty] | 1.688277 | [5 empty] | 13.89785 | 0 | [6 empty] | 2.531394 | 0.8437981 | [9 empty] | 15570
[7 empty] | 82.72696 | 37.7 | 23.63 | 14.07 | 19.05 | [6 empty] | 1.688277 | [5 empty] | 13.89785 | 0 | [7 empty] | 3.375192 | [9 empty] | 17550
[7 empty] | 82.72696 | 37.7 | 23.63 | 14.07 | 19.05 | [6 empty] | 1.688277 | [5 empty] | 13.89785 | 0 | [7 empty] | 3.375192 | [9 empty] | 18330
[7 empty] | 82.72696 | 37.7 | 23.63 | 14.07 | 19.05 | [6 empty] | 1.688277 | [5 empty] | 13.89785 | 0 | [7 empty] | 3.375192 | [9 empty] | 18310
[7 empty] | 83.09705 | 37.7 | 23.63 | 14.07 | 19.05 | [6 empty] | 1.688277 | [5 empty] | 13.96003 | 0 | [7 empty] | 2.942924 | [9 empty] | 12350
[7 empty] | 83.09705 | 37.7 | 23.63 | 14.07 | 19.05 | [6 empty] | 1.688277 | [5 empty] | 13.96003 | 0 | [6 empty] | 0.1471462 | 2.795778 | [9 empty] | 13030
[7 empty] | 83.09705 | 37.7 | 23.63 | 14.07 | 19.05 | [6 empty] | 1.688277 | [5 empty] | 13.96003 | 0 | [6 empty] | 0.2942924 | 2.648632 | [9 empty] | 13600
[7 empty] | 83.09705 | 37.7 | 23.63 | 14.07 | 19.05 | [6 empty] | 1.688277 | [5 empty] | 13.96003 | 0 | [6 empty] | 0.4414386 | 2.501486 | [9 empty] | 14240
[7 empty] | 83.09705 | 37.7 | 23.63 | 14.07 | 19.05 | [6 empty] | 1.688277 | [5 empty] | 13.96003 | 0 | [6 empty] | 0.5885848 | 2.354339 | [9 empty] | 14700
[7 empty] | 83.09705 | 37.7 | 23.63 | 14.07 | 19.05 | [6 empty] | 1.688277 | [5 empty] | 13.96003 | 0 | [6 empty] | 0.7357311 | 2.207193 | [9 empty] | 15010
[7 empty] | 83.09705 | 37.7 | 23.63 | 14.07 | 19.05 | [6 empty] | 1.688277 | [5 empty] | 13.96003 | 0 | [6 empty] | 1.17717 | 1.765755 | [9 empty] | 14930
[7 empty] | 83.09705 | 37.7 | 23.63 | 14.07 | 19.05 | [6 empty] | 1.688277 | [5 empty] | 13.96003 | 0 | [6 empty] | 1.618608 | 1.324316 | [9 empty] | 15270
[7 empty] | 83.09705 | 37.7 | 23.63 | 14.07 | 19.05 | [6 empty] | 1.688277 | [5 empty] | 13.96003 | 0 | [6 empty] | 1.912901 | 1.030023 | [9 empty] | 14720
[7 empty] | 83.09705 | 37.7 | 23.63 | 14.07 | 19.05 | [6 empty] | 1.688277 | [5 empty] | 13.96003 | 0 | [6 empty] | 2.207193 | 0.7357311 | [9 empty] | 13380
[7 empty] | 82.77584 | 37.7 | 23.63 | 14.07 | 19.05 | [6 empty] | 1.688277 | [5 empty] | 13.90606 | 0 | [6 empty] | 0 | 3.318092 | [9 empty] | 12570
[7 empty] | 82.77584 | 37.7 | 23.63 | 14.07 | 19.05 | [6 empty] | 1.688277 | [5 empty] | 13.90606 | 0 | [6 empty] | 0.1659046 | 3.152188 | [9 empty] | 13540
[7 empty] | 82.77584 | 37.7 | 23.63 | 14.07 | 19.05 | [6 empty] | 1.688277 | [5 empty] | 13.90606 | 0 | [6 empty] | 0.3318092 | 2.986283 | [9 empty] | 13380
[7 empty] | 82.77584 | 37.7 | 23.63 | 14.07 | 19.05 | [6 empty] | 1.688277 | [5 empty] | 13.90606 | 0 | [6 empty] | 0.4977139 | 2.820379 | [9 empty] | 13730
[7 empty] | 82.77584 | 37.7 | 23.63 | 14.07 | 19.05 | [6 empty] | 1.688277 | [5 empty] | 13.90606 | 0 | [6 empty] | 0.6636185 | 2.654474 | [9 empty] | 13700
[7 empty] | 82.77584 | 37.7 | 23.63 | 14.07 | 19.05 | [6 empty] | 1.688277 | [5 empty] | 13.90606 | 0 | [6 empty] | 0.8295231 | 2.488569 | [9 empty] | 14010
[7 empty] | 82.77584 | 37.7 | 23.63 | 14.07 | 19.05 | [6 empty] | 1.688277 | [5 empty] | 13.90606 | 0 | [6 empty] | 1.327237 | 1.990855 | [9 empty] | 14060
[7 empty] | 82.77584 | 37.7 | 23.63 | 14.07 | 19.05 | [6 empty] | 1.688277 | [5 empty] | 13.90606 | 0 | [6 empty] | 1.824951 | 1.493142 | [9 empty] | 14030
[7 empty] | 82.77584 | 37.7 | 23.63 | 14.07 | 19.05 | [6 empty] | 1.688277 | [5 empty] | 13.90606 | 0 | [6 empty] | 2.15676 | 1.161332 | [9 empty] | 14650
[7 empty] | 82.77584 | 37.7 | 23.63 | 14.07 | 19.05 | [6 empty] | 1.688277 | [5 empty] | 13.90606 | 0 | [6 empty] | 2.488569 | 0.8295231 | [9 empty] | 14820
Note on E1: 12830: 孔隙比
Note on G1: 李俊赞: 比重天然密度含水量可计算干密度、饱和密度、孔隙率、孔隙比和饱和度。
Note on S1: 李俊赞: 换算公式：1 g/cc = 9.80665 kN/m³
Note on T1: 李俊赞 水灰比
Note on AG1: 李俊赞: 化学式为 Na2O·nSiO2式中 n 为二氧化硅与氧化钠的摩尔 比又称为水玻璃的模数。
Note on AJ1: 李俊赞: 复合助催化剂（CN）由氢氧化钠和氯化钙以1:1的质量比组成。本研究中使用的氢氧化钠和氯化钙都是化学纯的。
Note on AK1: 李俊赞: 根据斯托克斯公式从土中提取的直径小于0.005mm的土颗粒